## Самородные элементы и сплавы.
|  | Название: | Формула: | Сингония: | Класс симметрии: | Форма выделения: | Цвет: | Цвет черты: | Блеск: | Спайность: | Излом: | Твёрдость: | Плотность (г/см3): | Спутники: | Происхождение: | Особые свойства / примечания: | Обозначение, обнаружен, назван: | Месторождения: | Применение:
Самородные элементы и сплавы. | Самородные вещества (вещества состава X). | Алмаз. | C4 | Кубическая. | Гексаоктаэдрический. | Кристаллы - октаэдры, гексакисоктаэдры (48 граней). Часто обкатаны. | От бесцветного до чёрного. | Белый. | Алмазный. | Нет. | Раковистый. | 10 | 3.5 | Пироп, кемберлит. | Магматическое. | Обозначение: Dmnt. Очень редок. Искусственный алмаз - фианит. | Dmnt. Греч. «адамас» - несокрушимый. | ЮАР (самый крупный - Куллинан, 3106 карат, варварски разрезан на 36 частей, по имени владельца шахты), Бразилия, Сибирь, Австралия, Украина, Урал, С Казахстан, исчерпаны в Индии. В Европе найден один раз, с гранатами в Чехии. | Ювелирный камень (масса в один карат - зёрнышка растения - есть 0,2 грамма).
|  | Борт. |  |  |  | Зернистые сростки. | Серый.
|  | Баллас. |  |  |  | Радиально-лучистые агрегаты.
|  | Карбонадо. |  |  |  | Похож на кокс.
|  | Висмут. | Bi | Тригональная. | Дитригонально-скаленоэдрический. | Зёрна, дендриты, сплошные массы, кристаллы редки. | Белый с желтоватым оттенком. Красноватая побежалость. | Серый. | Металлический. | Совершенная. | Неровный. | 2,0-2,5 | 9,78-9,83 | Висмутин, шеелит, арсенопирит, топаз, вольфрамит, серебро, лёллингит, пильзенит, минералы Ni, Co, U, сульфиды Pb, Zn, Cu, Fe, касситерит, молибденит, урановая смолка. | Пегматиты, пневматолитого-гидротермальное, скарновое. | Отталкивается с одинаковой силой от обоих полюсов магнита. | Назван аналогично металлу; происхождение названия не установлено. | Эрцберг и Шварцвальд (Германия), Испания, Боливия, Канада, Австралия. | Легкие сплавы (сплав Вуда), медицина, производство противопожарных систем и ядерной энергии.
|  | Графит. | C6 | Гексагональная. | Дигексагонально-бипирамидальный. | Сплошные массы, листья, кристаллы. | Чёрный. | Чёрный. | Металлический. | Совершенная. | Неровный. | 1,0-2,5 | 2.2 | Пирит, гранат, шпинель. | Метаморфическое, магматическое. |  | Название - от греч. "графо" - пишу. Пачкает руки и пишет по бумаге. | Бавария, Сибирь, Камберленд (Англия), Германия, Австрия, Финляндия, Цейлон, Ю. Индия, Волынь, Киевщина, Малый Хинган, р. Курейка, Батагольское м-ние (сиениты). | Топливо, тигли, смазочный материал, изготовление красок и карандашей, производство аккумуляторов и электродов.
|  | Шунгит. |  |  |  | Скрытокристаллический. | Чёрный. | Чёрный. | Матовый, стеклянный. | Нет. | Неровный. | 4,0-5,0 | 1,84-1,98 |  | Метаморфическое. |  |  | Карелия.
|  | Железо (феррит). | Fe | Кубическая. | Гексаоктаэдрический. | Сплошные массы, зёрна, вкрапленники, конкреции. | От серого до чёрного. | Серый. | Металлический. | Нет. | Крючковатый. | 4,0-5,0 | 7,3-7,9 | Пирит, базальты. | Магматическое, внеземное. | Магнитен. Растворяется в азотной кислоте. Узор Видманштеттена на гранях. | Происхождение названия не установлено. | Базальты Касселя (Германия, конкреции с d = 30 см и весом 5 кг с пористой структурой и включениями силикатов), о. Диско (Гренландия). Метеориты. | Неимеет из-за слишком маленьких скоплений.
|  | Золото. | Au | Кубическая. | Гексаоктаэдрический. | Нити, перья, дендриты, искажённые кристаллы. Замещается сильвинитом. | Золотой. | Жёлтый. | Металлический. | Нет. | Крючковатый. | 2,5-3,0 | 19.3 | Пирит, мышьяковый колчедан, кварц, граниты, иридосмит. | Магматическое. | Замещается риккардитом. Растворяется в царской водке. | Возможно от славянского корня «сол» - солнце. | Дол. Сакраменто (Калифорния, США), Австралия, граница Канады и Аляски (Юкон), Иоханнесбург (Ю. Африка), Япония, Царёво-Алексанровскй (крупнейший в России самородок - 1843г., 36'022 грамма), Дарасун, Балей, Степняк (Казахстан), Узбекистан, Берёзовское (Урал), Брандхольц (Фихтель, Германия), Зоннблик (Австрия), Балей (Читинская обл.), Колыма, Охотское побережье. | Драгметалл, химическая промышленность, медицина, приборостроение.
|  | Медь. | Cu | Кубическая. | Гексаоктаэдрический. | Дендриты, искажённые кристаллы, налёты, эёрна. | Красный, жёлтый, побежалость. | Красный. | Металлический. | Нет. | Крючковатый. | 2,5-3,0 | 8,5-9,0 | Куприт, малахит, азурит, серебро, лимонит, кальцит, кварц. | В зоне окисления медных минералов, эндогенное, гидротерма. | Растворяется в кислотах; при добавлении аммиака раствор синеет. | По месту древнейших месторождений на о. Кипр. | Оз. Верхнее (США), п-ов Кивино (Мексика, до 400 тонн), Тюрингия, Гарц и Саксония (Германия), Силезия (Польша), Богемия (Чехия), Венгрия, Испания, Франция, Финляндия, юг Чили, Замбия, Дегеленские горы и Джезкаган (Казахстан), Турьинское - Тагил - Левиха - Енисей (Россия). | Электротехника, сплавы латунь, бронза, мельхиор.
|  | Серебро. | Ag | Кубическая. | Гексаоктаэдрический. | Сплошные массы, зёрна, вкрапленники, дендриты, искажённые кристаллы, перья. | Белый. | Серая. | Металлический. | Нет. | Крючковатый. | 2,5-3,0 | 10.5 | Церуссит, галенит, кальцит, флюорит, кварц, электрум, атокит. | Зона окисления серебряных минералов, гидротерма. | Реагирует с азотной и соляной кислотами, сероводородом. | От славян. «серп» (по блеску, серп луны). | Копиято (Чили), Батопилас, Гарц (Германия), Словакия, Австрия, Англия, Лаурион (Греция), Франция, Гуантахуато (Мексика), США, Турьинское и Нерчинский район (Россия), Алтай, Конгсберг (Норвегия, до глубины 800 м - главная руда на серебро), Саксония, Богемия, Яхимов (Чехия). | Драгметалл; электротехника, фотография, припои, катализаторы.
|  | Кюстелит. | *10-15% Au
|  | Конгсбергит. | Ag6Hg | [10 empty] | Аннабергит, эритрин. |  |  | По месторождению Конгсберг (Норвегия).
|  | Аркверит. | *~13% Hg
|  | Бордозит. | *~30% Hg
|  | Анимикит. | Ag17Sb
|  | Платина. | Pt | Кубическая. | Гексаоктаэдрический. | искажённые кристаллы (редки), эёрна. | Белый. | Серебряно-белый. | Металлический. | Нет. | Крючковатый. | 4 | 14-19 | Золото, иридий, хромиты, дуниты. | Магматическое. | Магнитен. Растворяется в царской водке. | Исп. «серебрецо» (путали с серебром, привезённым во время конкисты. | Ниж Тагил и реки Ис, Кытлым, Косьва (Ср и С Урал). | Катализатор, драгметалл, электротехника.
|  | Мышьяк (черепковый кобальт). | As | Тригональная. | Дитригонально-скаленоэдрический. | Кристаллы редки, скорлупа, корки, натёки. | Серый. | Чёрный. | Металлический. | Совершенная в одном направлении. | Зернистый. | 3.5 | 5,7-5,8 | Серебряные и кобальтовые руды, прустит, дискразит, галенит, скуттерудит, сурьма, барит, флюорит, сидерит, кальцит, анкерит, доломит, иридосмит. | Гидротерма. Сильно рассеян. | ЯДОВИТ! При плавлении или ударе издаёт запах чеснока. | Возможно - от рус. "мышь" (препараты мышьяка применялись для избавления от мышей и крыс). | Гарц - Эрцберг - Шварцвальд (Германия), Богемия (Чехия), Вогезы (Франция). | Медицина.
|  | Ртуть. | Hg | Не определяется. | Не определяется. | Капли. При замерзании (-39С) образует иглы и октаэдры. | Серый. | Не определяется. | Металлический. | Не определяется. | Не определяется. | Не определяется. | 13.5 | Киноварь, серебро, ландсбергит. | Разложение киновари при нагреве. | ЯДОВИТ! |  | Пфальц (Германия), Испания, Италия, Мексика, США, Донбасс. | Термометры, амальгамирование, краски (?).
|  | Сера. | S8 | Моноклинная. | Ромбо-бипирамидальный. | Кристаллы, вкрапленники, сплошные массы, галька. | Жёлтый, бесцветный. | Белый. | Жирный, на гранях - алмазный. | Нет. | Раковистый. | 1,5-2,0 | 2 | Гипс, целестин, кальцит, гематит. | Осадочное, разложение сульфатов, биогенное и вулканическое (в частности, разложение H2S). | При нагреве до 95,6С становится ромбической (сульфурит). Сера, сжатая в руке, трещит, если примесей меньше 1%. Хрупка. | Происхождения названия неизвестно. | Вулканическое - на Камчатке, Италии, Японии, Индонезии, Чили. Разложение сульфатов - Сицилия, Италия, Штасфурт (Германия), Ю. Польша. Также - Луизиан и Техас (на вершине соляных куполов), Урал, среднее Поволжье, Узбекистан, Туркменистан, Новояворовское (Украина). | Химпромышленность, борьба с вредителями, медицина, производство чёрного пороха.
|  | Волканит. | S |  |  |  | Красный.
|  | Кобальт. | Co |  |  |  | Синий отлив. |  | Металлический.
|  | Рутений. | Ru
|  | Осмий. | Os | Гексагональная.
|  | Алюминий. | Al | Кубическая. |  |  | Серый. | Чёрный. | Полуметаллический.
|  | Родий. | Ro | Кубическая.
|  | Иридий. | Ir | Кубическая.
|  | Никель. | Ni
|  | Палладий. | Pd | Кубическая.
|  | Цинк. | Zn | Гексагональная. |  |  | Серый. |  | Металлический.
|  | Олово. | Sn |  |  |  | Серый. | Чёрный. | Металлический.
|  | Свинец. | Pb | Кубическая. |  |  | Тёмно-серый. | Чёрный. | Металлический. |  |  | 1.5
|  | Сурьма. | Sb | [10 empty] | Серебро, электрум.
|  | Фосфор. | P
|  | Селен. | Se |  |  | Войлок. | Серый. | [10 empty] | Пакахаке (Боливия).
|  | Теллур. | Te |  |  | Иголки. | Белый. | Серый. | [5 empty] | Магнолит. |  |  |  | Кючюс, Якутия, Нолан, США.
| Сплавы (вещества состава XY). | Электрум. | AgAu |  |  | Зёрна, пластинки, дендриты. | Светло-жёлтый, зеленоватый. |  |  |  |  | 2,0-3,0 | 12,5-15,6 | Сурьма, серебро. | Гидротермальное, гипергенное. |  | Описан ещё Плинием.
|  | Порпецит. | Au*Pd
|  | Ландсбергит. | Ag5Hg8 / Ag2Hg3 | Кубическая. |  | Часто - октаэдры и гексаэдры, реже зёрна и налёты. | Серый. | Серый. | Металлический. |  | Раковистый, хрупкий. | 3 | 14 | Киноварь, ртуть, серебро. |  |  | Место первой находки - Пфальц (Германия). | Швеция, Норвегия, Венгрия. | Искусственный аналог применяется в лечении зубов.
|  | Шахнерит. | AgHg
|  | Дискразит. | Ag3Sb | Ромбическая. | Ромбо-пирамидальный. | Зернистые, листоватые агрегаты. | Белый с оттенками, до бурого. Побежалость. | Серый. | Металлический. | Средняя. |  | 3,5-4,0 | 9,44—9,85 | Мышьяк, кальцит, саффлорит. |  | Редок. Растворяется в кислотах.
|  | Иридосмит (иридосмин, невьянскит). | IrOs | Кубическая. |  | Пластины, зёрна, табличатые кристаллы. | От белого до серого. | Серый. | Металлический. | Совершенная. | Неровный. | 1,5-2,0 | 6.02 | Минералы платины, мышьяк, золото. | Изверженные ультраосновные породы, иногда - гидротерма (кварцевые жилы). | Магнитен, сила зависит от состава. | По Невьянскому району Урала, где был впервые найден. | Плати- и золотоносные россыпи Свердловской области, Урала, Сибири, шт. Калифорния и Орегон (США), Британская Колумбия (Канада), Бразилия, о-ве Тасмания, Витватерсранд (Южн. Африка).. | Медицина, приборостроение.
|  | Купроаурит. | CuAu
|  | Муассонит (карборунд). | SiC | [11 empty] | Искусственное.
|  | Пумпеллиит. | Ca4(Mg,Fe, Mn)(Al,Fe,Ti)5 | Моноклинная. | Призматический.
|  | Поликсен | Pt 79—96%, Fе 4—21% (изоморфные замещения друг друга), Ir 7%, Pd 0,1—1% (редко до 7%), Rh 0,1—0,5% (редко до 5%) | Кубическая. |  | Листочки, зерна, комкоподобные самородки, гексаэдры. | Белый. | Серебряно-белый. | Металлический. | Нет. | Крючковатый. | 4. | 14-19 | Оливин, серпентин, хромит, золото, иридий. | Магматическое, россыпи. |  | От греч. «много чужих» - по обилию примесей. | Ниж Тагил и реки Ис, Кытлым, Косьва (Ср и С Урал).
|  | Когенит. | Fe3C
|  | Билибинскит. | Au3Cu2PbTe2 |  |  | Радиально-лучистые агрегаты на самородном золоте. | Светло-коричневый. |  | Полуметаллический.
|  | Безсмертновит. | Au4Cu(Te,Pb) |  |  | Кристаллы утолщенно-удлинённые. | [7 empty] | Билибинскит, теллуриды Сu, Pb и Fe.
|  | Богдановит. | Au5(Cu, Fe)3(Te, Pb)2 | [10 empty] | Билибинскит, гипергенные золото, теллуриты Fe, Сu, Pb, Ag, лимонит.
|  | Альтмаркит. | HgPb2 | [11 empty] | Техногенное. |  |  | Месторождение Альмарк.
|  | Котульскит. | Pd(Tex, Biy)1-2 | Гексагональная. | Дигексагонально-бипирамидальный. | Небольшие зёрна, срастания с мончеитом и майченеритом. | Серый. |  | Металлический. |  |  | 4,0-4,5 | 8.26 | Халькопирит. |  |  | Назван в честь В.К. Котульского (1879-1951). | Кольский п-ов.
|  | Анокит (атокит). | (Pd, Pt)3Sn | Кубическая. | [9 empty] | Серебро.
|  | Паоловит. | Pd2Sn |  |  |  | Белый. |  |  |  |  | 5 |  |  | В рудах на Cu и Ni. |  | Открыт в 1974 году. | Кингаш, Таймыр, Норильск.
|  | Таймырит. | (Pd, Cu, Pt)3Sn | Ромбическая. | [9 empty] | Минералы Pd и Pt, нигглиит, пирротин.
|  | Нигглиит. | PtSn | Гексагональная. | [9 empty] | Таймырит. |  |  | Назван в честь Пауля Ниггли, швейцарского минералога, петрографа и геохимика.
|  | Ферсилицид. | FeSi | [13 empty] | Назван по составу.
|  | Имгрэит. | TiTe | Гексагональная. |  | Овальные зёрна 0,06-0,1 мм. | [7 empty] | Гессит, сильванит, кавалерит, TeX. |  |  |  | Мончетундра.
|  | Пильзенит. | Bi4Te3 | Тригональная. | [9 empty] | Лёллингит, арсенопирит, висмут. |  |  |  | Березняковское (Урал).
|  | Хедлейит. | Bi3Te7 | [14 empty] | Дубровское и Лермонтовское (Приморье), шт. Айдахо (США), Британская Колумбияя (Канада).
|  | Кейтконнит. | Pd3Te | [14 empty] | Кольский п-ов.
|  | Калаверит. | AuTe2 | Моноклинная. |  | Зернистые массы. | Бронзовый, серебряно-белый. | [6 empty] | Сильванит, креннерит, петцит, жозеит, тетрадамит. | Низкотемпературное гидротермальное. |  |  | З Австралия, Калаверас (Калифорния), Крессон майн и Крипл-Крик (Колорадо). | Руда на теллур и золото.
|  | Теларгпалит. | (Pd, Ag)3Te
|  | Хонгшит. | PtCu
|  | Туламинит. | Pt2FeCu | [14 empty] | о. Феклистова (Шантарские о-ва).
|  | Звягинцевит. | (Pd, Pt)3Pb |  |  | Зёрна неправильной формы. | Белый. | Чёрный. | Металлический. |  |  | 4.5 | 13.32 |  |  |  | Назван в честь О.Е.Звягинцева, проводившего поиск платиносных минералов. | Якутия, Таймыр, Норильский регион.
|  | Аваруит. | Ni3Fe |  |  | Каймы вокруг пентландита и вайрауита. | [11 empty] | о. Феклистова (Шантарские о-ва).
|  | Вайрауит (уайрауит). | CoFe |  |  | Каймы вокруг пентландита. | [11 empty] | о. Феклистова (Шантарские о-ва).
|  | Аурикуприд. | Cu3Au | Кубическая.
|  | Тетрааурикуприд. | Cu3Au | Тетрагональная.
|  | Рожковит. | Cu3Au | Ромбическая.
|  | Сопчеит. | Ag4Pd3Te4 |  |  | Зёрна до 0,02 мм. | [7 empty] | Халькопирит, минералы Te, Bi, Pt. | В халькопиритовых рудах. |  | По месту находки. | Массив Сопча.

## Галогениды.
|  | Название: | Формула: | Сингония: | Класс симметрии: | Форма выделения: | Цвет: | Цвет черты: | Блеск: | Спайность: | Излом: | Твёрдость: | Плотность (г/см3): | Спутники: | Происхождение: | Особые свойства / примечания: | Обозначение, обнаружен, назван: | Месторождения: | Применение:
Галогениды (вещества состава XHal). | Флюориты. | Флюорит. | CaF2 | Кубическая. | Гексаоктаэдрический. | Зёрна, друзы, сплошные массы, кристаллы. | Зелёный, фиолетовый, бесцветный. | Белый. | Стеклянный. | Несовершенная. | Неровный. | 4 - эталон шкалы Мооса. | 3,18-3,2 | Много, основные пирит, галенит, сфалерит, кальцит. | Гидротерма, метасоматическое, магматическое в гранитах, реже - пегматитовое и скарновое, гипергенный флюорит редок. | Хрупок. Разности с ионами Mn, TR при нагреве светятся (флюоресценция, термин произошёл от названия минерала). Люминисценция сине-фиолетовая (ионы Eu) и жёлто-зелёная (ионы Yb). Полностью разлагается в концентрированной серной кислоте с выделением плавиковой, разъедающей стекло. | От лат. «течь» - по применению как флюса. | Гипергенный - из Кызыл-Эспе, Караобы, Кургашинкана. Саксония, Готтардо (Швейцария), шт. Иллинойс и Кентукки (США), Мексика, Калантуй и Абагатуй (Забайкалье), Приазовье, Верхний Пфальц и Тюрингия (Германия), Вознесенское (Приморье), Солонечное (Средняя Азия), Франция. Лучшие кристаллы - Дербишир и Дарем (Англия). | Производство плавиковой кислоты HF, эмали, стекло, металлургия (флюс), керамика, производство пластмасс. Оптические разности - линзы, лазеры.
|  | Ратовкит. | CaF2 | Кубическая. |  | Землистые агрегаты. | Сиреневатый. | Белый. | Стеклянный, матовый. | Несовершенная. | Неровный. | 4 | 3.2 | Много, основные пирит, галенит, сфалерит, кальцит. | Осадочное в мергелистых породах, доломитизированных известняках. | Хрупок. | Название - р. Ратовка. | Подмосковье, Тульская и Калужская области. | Производство плавиковой кислоты.
|  | Фторапатит. | Ca5[PO4]3*CaF2 | Гексагональная.
|  | Синий Джон. | CaF2 | Кубическая. |  | Зёрна, друзы, сплошные массы, кристаллы. | Оттенки синего. | Белый. | Стеклянный. | Несовершенная. | Неровный. | 4 | 3.2 | Много, основные пирит, галенит, сфалерит, кальцит. | Гидротерма. Эндогенное. | Хрупок.
| Калиевые соли. | Сильвин (леопольдит и шетцеллит). | KCl | Кубическая. | Гексаоктаэдрический. | Натёки, корки, кристаллы редки, массы. | Жёлтый, рыжий (из-за примесей оксида железа), редко белый. | Белый. | Стеклянный, матовый. | Совершенная в трёх направлениях. | Ступенчатый, неровный. | 1,5-2,0 | 1.99 | Калийные соли. | Осадочное и вулканическое. | Вкус. Легко растворяется в воде. | В 1882г. Бёдани предложил название в честь гол. физиолога и химика XVII века Ф. Де Ла Боэ, прозванного Сильвиусом. | Этна и Везувий, Эльзас (Франция), Бенгази (Ливия), Ю Баден и Стасфурт (ГДР), Испания и Индия, Саскачеван (Канада; одно из богатейших месторождений, открыто при поисках нефти), Соликамское, Калуш (З Украина), Мёртвые Соли, Сагиз (З Казахстан), Окуз-Булакское (Ср Азия). | Используется как удобрение и в химической промышленности.
|  | Галит (каменная соль). | NaCl | Кубическая. | Гексаоктаэдрический. | Массы, кристаллы, друзы, корки, дендриты, "соляные купола". | Белый, розовый, редко синий (внедрение Na+; электроны занимают места ионов хлора (F-центры / вакансии), при кристаллизации могут объединяться, образуя ассоциаты (до 10-1000 атомов натрия, что и сообщает соли синий цвет). | Белый. | Стеклянный, матовый. | Совершенная в трёх направлениях. Текуч. | Ступенчатый. | 2,0-2,5 | 2.2 | Калийные соли, ангидрит. | Осадочное (в перми образовалась большая часть залежей); фумаролы, сольфатары. | Вкус. Легко растворяется в воде. Окраска пламени в жёлтый цвет. | От греч «соль». | Прешов (Чехия), Штасфурт (Германия), Иновроцлав (Польша), Зальцбург (Австрия), Франция, Швейцария, Испания, Перу, Аргентина, Величка и Бохня (Польша), около Перми, кубы объёмом до 1 м3 - верховья р. Аллер (Германия) и гор. Дейтройт (США). Выцветы в степях и пустынях (Россия, КНР, Сахара), Бахмутское и Славянско-Артёмовское (Донбасс), Илецкая защита - Соликамское - Соль-Илецк (Урал), Усолье-Сибирское, Нордвик (Таймыр). Осадочное - озёра Баскунчак и Эльтон (Поволжье), Сиваш (Крым). | Является важной составной частью пищевых продуктов, используется во многих отраслях промышленности.
|  | Уантахайит. | *3-11% AgCl
|  | Карналлит. | KCl*MgCl2*6H2O | Кубическая. | Ромбо-бипирамидальный. | Массы, корки. | Красный, фиолетовый, белый с оттенками. | Белый. | Стеклянный. | Нет. | Раковистый. | 2,0-3,0 | 1.6 | Калийные соли. | Осадочное. | Вкус. Легко растворяется в воде. Хрупок. | В честь нем. горного инженера Р. Карналля. | Соликамское, Калуш, Франция, Соликамск, Канада, Галле - Магдебург - Эрфурт - Зуль - Гессен - Ганновер (Германия). | Сырьё на калий.
|  | Бишофит. | MgCl2*H2O |  |  | Зернистые, волокнистые агрегаты. | Белый. |  |  |  |  | 1,0-2,0 | 1.6 | Каинит. | Химическое. |  | В честь первооткрывателя, Г. Бишофа. | Германия | Сырьё на магний, используется в медицине.
|  | Матлокит. | PbClF | Тетрагональная. |  | Табличатые, иногда скрученные кристаллы. | Жёлтый, бесцвеветный. | Белый. | Алмазный. | Совершенная. |  | 2,5-3,0 | 7.2 | Фосгенит, галенит. | Гипергенное. | Нерастворим в воде. | По месту находки. | Лаурион (Греция), Матлок (Дербишир, Англия).
|  | Нашатырь. | NH4Cl | Кубическая. |  | Редко встречающиеся одиночные кристаллы имеют форму тетрагонтриоктаэдра. Чаще всего - радиальноволокнистые агрегаты с гроздевидной поверхностью, сталактитов, пленок и землистых масс. | Белый, желтоватый. | Белый. | Стеклянный. | Несовершенная. | Раковистый. | 1-1,5-2 | 1.5 | Селитра, галит, сильвинит. | Возгоны. | Пластичен, вкус. При растирании с содой выделяет аммиак. |  | Сублимируется в трещинах вулканов (Везувий) и образуется на горящих угольных отвалах в Чехии (Кладно). Рават (Таджикистан). | Искусственно полученный хлорид аммония используется в химической промышленности, медицине и электротехнике.
|  | Атакамит. | Cu2Cl(OH)3 | Кубическая. | Ромбо-бипирамидальный. | Удлинённые призмы, листоватые, зернистые массы. | Тёмно-зелёный. | Светло-зелёный. | Стеклянный, алмазный. | Совершенная, средняя. | Раковистый. | 3.5 | 3.76 | Лимонит, гематит, оливенит, гипс. | Вулканическое, вторичное медных местрождений. Характерен для средних стадий развития зоны окисления, формирующейся в условиях аридного климата. | Слабо растворяется в воде; в кислотах нерастворим. | По пустыне в Чили. | Медные рудники Чили, Перу, Мексики, Урала (Меднорудянское и Турьинское), США, Казахстан, Алтай, Ср Азия, Боталлак (Корнуолл, Англия). | При значительных скоплениях - руда на медь.
|  | Параатакамит. | Cu3ZnCl2(OH)6; до 16% Zn. | [14 empty] | Герминия (Чили).
|  | Виллиомит. | NaF | Кубическая. |  | Кристаллы (несовершенные кубы), зёрна. | Красный, прозрачный. | Белый. | Стеклянный. | Несовершенная. | Раковистый, неровный. | 2.5 | 2.79 | Апатит, опал, полевой шпат, содалит, нефелин. | Магматическое. | Хрупок. Легко растворяется в воде. | В 1908 г. А. Лакроиксом. | О. Рума (Гвинея), Ловозёра, Кукисвуммчор.
|  | Бромаргирит. | AgBr | Кубическая. |  | Восковидные корочки, пленки, дендриты, псевдоморфозы по серебряным минералам. | Серый, на свету переходит в серо-фиолетовый. | [5 empty] | Большая. | Малахит, англезит, ярозит, церуссит, деклуазит, ванадинит, гидрогётит. |  | Ковок. | По составу. | Джеламбет, Майкаин (Казахстан), Кургашинкан (Средняя Азия), Мексика. | Руда брома и серебра.
|  | Миерсит (майерсит, купройодоаргентит). | CuAg3I4 | Кубическая. |  | Массы, кристаллы редки, восковидные корочки . | Жёлтый. |  | Стеклянный. |  |  | 2.5 |  |  | Окисление руд на серебро и медь. |  | В честь профессора минералогии Оксфорда Х.А. Майерса (1858-1942). | Чукикамат (Чили), Брокен-Хилл (Австралия).
|  | Коннелит. | Cu19Cl4(OH)32SO4*4H2O | Гексагональная. |  | Призмы и иглы. | Бирюзовый, светло-голубой. |  | Стеклянный. |  |  | 2-2,5-3 |  | Куприт, спаньолит, брошантит. | Около медных руд. | Редок. |  | Корнуолл (Англия), Фонтана Росса (Корсика), Аренас, Сардиния, Брисби (Аризона, США).
|  | Диаболеит. | Pb2CuCl2(OH)4 | Тетрагональная. |  | Табличатые кристаллы. | Голубой. |  | Стеклянный. |  | Раковистый. | 2.5 |  | Церуссит, вульфенит, смитсонит и болеит. | Преобразование медных руд. | Редок. |  | Мексиканские и чилийские месторождения, руд. Маммот (США), Мендип-Хиллз (Англия).. | Научное и коллекционное.
|  | Гагаринит. | NaTrCaF6 | Тригональная. |  | Массы, реже деформированные призмы, зёрна. | Белый с оттенками. | Белый. | Стеклянный, матовый. | Несовершенная по призме. | Раковистый, неровный. | 4-4,5 | 4,2-4,5 | Рибекит, эгирин, сидерит, флюорит, сфалерит, полилитионит, бастнезит, пирохлор, циркон. | Метасоматическое при участии фтора. | Хрупок. Реагирует с кислотами. Жёлтая люминисцения. | В честь Ю. А. Гагарина (Степанов и Северов, 1961). | Казахстан, Тува. | Возможная руда на РЗЭ.
|  | Геарксутит. | CaAlF4(OH)*H2O | Моноклинная. |  | Массы, иголки, желваки, чешуя. | Белый с оттенками. | Белый. | Матовый. | Совершенная. | Неровный. | 1-2,5 | 2,7-2,8 | Пахнолит, томсенолит, молибденовые, вольфрамовые, оловянные минералы. | Гипергенное. | Белая люминисценция. Хрупок. Реагирует с кислотами. | Греч. "земля" и "хиолит" (по сходству с минералом). | Караоба, Акчатау и др. (Казахстан), шт. Калифорния и Колорадо (США), Забайкалье, о. Вулкане (Италия).
|  | Тисонит. | LaF3
|  | Котуннит. | PbCl2 |  |  | Маленькие игольчатые кристаллы. | Белый. | [6 empty] | На лавах. | Возгонка. |  | Найден в 1822 и 1855 годах. | Везувий.
|  | Лаурионит (лауриноит). | PbClOH
|  | Бликсит. | Pb2Cl(O,OH)2
|  | Фидлерит. | Pb3Cl4FOH*H2O
|  | Мендипит. | Pb3Cl2O2
|  | Паркинсонит. | (Pb,Mo)4ClO4
|  | Надорит. | PbSbClO2 |  |  |  | Жёлтый, коричневый. | Бело-жёлтый. | Жирный, алмазный. | В одном направлении. |  | 3,5-4,0 | 7.02 |  |  | Просвечивает. Реагирует с соляной кислотой. |  | Джебел Надор (Алгерия).
|  | Перит. | PbBiClO2
|  | Экдемит. | Pb6As2Cl4O7 | Ромбическая.
|  | Гелиофеллит. | Pb6As2Cl4O7 | Тетрагональная.
|  | Перцилит. | PbCuCl2(OH)2 |  |  |  | Синий. | [6 empty] | Церуссит, вульфенит, смитсонит и болеит.
|  | Хлороксифит. | Pb3CuCl2(OH)2O2 |  |  |  | Синий, зелёный. | Жёлто-зелёный. | Стеклянный. |  |  | 2.5 | 6.76 | Церуссит, вульфенит, смитсонит и болеит. |  |  |  | Мексиканские и чилийские месторождения, рудник Маммот (США).
|  | Абхурит. | Sn3Cl2(OH)2O |  |  | Шестигранные таблички. | Бесцветен. | [8 empty] | Хрупок. |  | На оловянном слитке, пролежавшем на дне Красного моря после кораблекрушения около 100 лет.
|  | Куменгит. | PbCuCl2(OH)2*nH2O |  |  |  | Синий. | Синий. |  |  |  | 2.5 | 4.67 | Церуссит, вульфенит, смитсонит, болеит. | Вторичное. |  |  | Мексиканские и чилийские месторождения, рудник Маммот (США).
|  | Болеит. | Pb3Cu3AgCl6(OH)7 | Кубическая. |  | Псевдокубические кристаллы. | Тёмно-синий. |  |  | По 101. |  | 3,5-4 |  | Фосгенит, атакамит, церуссит, куменгит. |  |  | Назван по месту первой находки (Болео, Калифорния). | Болео (Мексика) и Чили.
|  | Бидоит. | Pb2AgCl3FOH |  |  | Корки из изометричных кристаллов. | Белый. | [10 empty] | Болео (Мексика) и Чили.
|  | Йедлинит. | Pb6Cr(Cl,O)6(O,OH)2 |  |  | Призмы. | Красно-фиолетовый. | Белый. |  |  |  | 2.5 | 5.85 | Диаболеит, вульфенит, бидоит. | Вторичное. |  |  | Болео (Мексика) и Чили.
|  | Арвайпаит. | Pb3AlF9*H2O |  |  | Игольчатые кристаллы. | Жёлтый. |  | Алмазный. |  |  |  |  | Ледхиллит, матлокит, церуссит, диаболеит. |  |  |  | Гранд-Риф и Маммот (округ Пинал, рудник Аравайпа шт. Аризона, США).
|  | Маммотит. | Pb6Cu4SbAlCl4(SO4)2(OH)18 |  |  | Нитевидные, микроскопические кристаллы. | Синий различных оттенков. | Синий. |  |  |  | 3 | 5.25
|  | Сундиусит. | Pb10Cl2(SO4)O8 |  |  | Перья. | Бесцветен. |  |  |  |  | 3 |  | Гидроцерусситом и мендипит. |  |  |  | Лонгбан (Швеция).
|  | Зеелигерит. | Pb3Cl3(IO3)O |  |  | Таблички. | Жёлтый. | [6 empty] | Болеит.
|  | Грандрифит. | Pb2F2(SO4) |  |  | Игольчатый. | Жёлтый, бесцветный. | Белый. | Алмазный. | Нет. |  | 2.5 | 7.1 | Ледхиллит, матлокит, церуссит, диаболеит. |  |  |  | Гранд-Риф и Маммот (округ Пинал, рудник Аравайпа шт. Аризона, США).
|  | Псевдограндрифит. | Pb6F10(SO4) |  |  | Игольчатый. | Жёлтый. |  | Алмазный. |  |  |  |  | Ледхиллит, матлокит, церуссит, диаболеит. |  |  |  | Гранд-Риф и Маммот (округ Пинал, рудник Аравайпа шт. Аризона, США).
|  | Пиналит. | Pb3Cl2(WO4)O |  |  | Микроскопические кристаллы. | Жёлтый, рыжий. |  | Алмазный. | Нет. |  |  |  | Ледхиллит, матлокит, церуссит, диаболеит. |  |  |  | Гранд-Риф и Маммот (округ Пинал, рудник Аравайпа шт. Аризона, США).
|  | Барстоуит. | Pb4Cl4(CO3)*H2O |  |  | Микроскопические кристаллы, призмы. | Жёлтый, бесцветный, белый. | Белый. | Алмазный. |  |  | 3 | 5,5-5,69 | Ледхиллит, матлокит, церуссит, диаболеит. |  |  |  | Гранд-Риф и Маммот (округ Пинал, рудник Аравайпа шт. Аризона, США).
|  | Бисмоклит. | BiClO | Тетрагональная. |  | Псевдоморфозы по висмутину, землистые сферолитовые агрегаты. | Серый. | [10 empty] | Караоба (Казахстан).
|  | Толбачит. | CuCl2 |  |  |  | Коричневый, жёлто-коричневый. |  |  | Совершенная {001}. |  |  | 3.42 |  |  |  | Новые Толбачинские вулканы. | Толбачинские вулканы, Камчатка.
|  | Меланоталит. | Cu2OCl2 | [11 empty] | Возгоны. |  | Новые Толбачинские вулканы. | Толбачинские вулканы, Камчатка.
|  | Пономаревит. | K4Cu4OCl10 |  |  |  | Красный, рыжий. | Рыжий. |  |  |  | 2.5 | 2.78 |  |  |  | Новые Толбачинские вулканы. | Толбачинские вулканы, Камчатка.
|  | Добреит. | Bi(Cl,OH)O |  |  | Землистые, волокнистые корочки, пластинчатые агрегаты на висмутине. | Серовато-белый. | [7 empty] | Вторичное из висмутина. |  | В честь фр. геолога Добрэ. | Тазна (Боливия).
|  | Заварицкит. | BiFO |  |  | Землистые корочки, порошковатые агрегаты. | Серовато-белый. | Серо-белый. | Жирный. |  |  | 2,0-2,5 | 7,88-9,0 | Топаз, флюорит, висмутин. | Продукт окисления висмутина. | Очень редок. | В честь А.Н. Заварского (1962). | Шерловая Гора (Забайкалье).
|  | Нантокит. | CuCl | Кубическая. |  | Зернистые корки на лимоните, псиломелане. | Белый, слегка желтоватый, зеленоватый из-за примеси атакамита. |  |  | По кубу. |  |  |  | Медные руды, атакамит. |  |  | По месту находки. | Гайское (Урал), Нантоко (Чили), Брокен-Хилл (Австралия).
|  | Маршит. | CuI | Кубическая. |  | Зернистые корки на лимоните, псиломелане. | Белый, слегка желтоватый. | [6 empty] | Медь. | Вторичное. |  |  | Гайское (Урал), Нантоко (Чили), Брокен-Хилл (Австралия).
|  | Кальюметит. | Cu(Cl,OH)*2H2O |  |  |  | Голубой. | [6 empty] | Малахит, атакамит, куприт. | Окисление руд. | Очень редок. |  | Медные месторождения шт. Мичиган (США).
|  | Антониит. | Cu(Cl,OH)*3H2O |  |  |  | Лиловый. | [6 empty] | Малахит, атакамит, куприт. | Окисление руд. | Очень редок. |  | Медные месторождения шт. Мичиган (США).
|  | Кларингбуллит. | Cu4Cl(OH)7*nH2O |  |  | Пластинчатые кристаллы. | Голубой. | Голубой. |  | Совершенная (?). |  |  | 3.9 | Брошантит, малахит, куприт. |  |  |  | Нчанга (Замбия) и Мсеса (Заир).
|  | Симонколлеит. | Zn5Cl2(OH)8*H2O | Тригональная. |  | Таблички, шестигранные призмочки. | Бесцветный. | Белый. | Стеклянный. |  |  | 1,0-1,5 | 3.2 | Церуссит, диаболеит, гидроцинкит. | Продукт окисления древних шлаков. |  |  | Рихельсдорф (Германия).
|  | Хлоротионит. | K2CuCl2(SO4) | Моноклинная. | Призматический. | Игольчатые, иногда тонковолокнистые агрегаты. | Синий. | Белый. |  | Хорошая (?). |  | 2.5 | 2.69 |  |  |  |  | Заир (Ликази и др.).
|  | Арцрунит. | Cu4Pb2Cl6(SO4)(OH)2O*3H2O |  |  | Игольчатые, иногда тонковолокнистые агрегаты. | Синий. | [9 empty] | Назван в честь А.Е. Арцруни. | Заир (Ликази и др.).
|  | Буттгенбахит. | Cu19Cl4(OH)32(NO3)2*2H2O | Гексагональная. | Дигексагонально-бипирамидальный. | Игольчатые, иногда тонковолокнистые агрегаты. | Синий. | Голубой. | Стеклянный. |  |  | 3 | 3.42 |  |  |  |  | Заир (Ликази и др.).
|  | Хлораргирит (кераргирит). | AgCl | Кубическая. |  | Восковидные корочки, пленки, дендриты, псевдоморфозы по серебряным минералам. | Серый, на свету переходит в серо-фиолетовый. | Белый. |  |  |  | 1,0-1,5 | 5.55 | Малахит, англезит, ярозит, церуссит, деклуазит, ванадинит, гидрогётит. | Гипергенное. | Ковок. | По составу. | Джеламбет и Майкаин (Казахстан), Кургашинкан (Средняя Азия), Мексика. | Руда на серебро.
|  | Эмболит. | Ag(Cl, Br) | Кубическая. |  | Восковидные корочки, пленки, дендриты, псевдоморфозы по серебряным минералам. | Серый, на свету переходит в серо-фиолетовый. |  |  |  |  | 2.5 | 5.79 | Малахит, англезит, ярозит, церуссит, деклуазит, ванадинит, гидрогётит. |  | Ковок. |  | Джеламбет и Майкаин (Казахстан), Кургашинкан (Средняя Азия), Мексика, Михайловское (Оренбургская обл).
|  | Йодаргирит. | AgI | Гексагональная. |  | Сплошные массы, тонкие листочки. | Серый, желтоватый. |  |  |  |  | 1.5 | 5,64-5,67 | Ярозит, серой и другие самородные элементы, лимонит. |  | Редок. |  | Майкаин (Казахстан), Месика, Чили, Оренбургская область.
|  | Кузьминит. | Hg2(Br,Cl)2 |  |  |  | Оранжевый. |  | Смолистый. |  |  |  |  | Эглестонит, каломель, лаврентьевит, ртуть. | Окисление ртутных руд. |  | Назван в честь А.М. Кузьмина. | Арзак и Кадыральское (Тува).
|  | Терлингуаит. | Hg2ClO | Моноклинная. | Призматический. | Землистые агрегаты и призматические кристаллики. | Жёлтый. | Светло-жёлтый. |  | Совершенная {101}. |  | 2.0-3,0 | 8.7 | Эглестонит, пинчит, ртуть, кварц, кальцит. |  |  |  | Чукотка, Киргизия, Терлингуа (США).
|  | Поярковит. | Hg3ClO | Моноклинная. | Призматический. | Зёрна. | Малиново-красный, на изломе чернеет. | Красный. | Стеклянный. | Нет. |  | 2,0-2,5 | 9.56 | Каломель, эглестонит. |  |  |  | Хайдаркан (Киргизия).
|  | Кадырэлит. | Hg4(Br,Cl)2O |  |  |  | Оранжевый. |  | Смолистый. |  |  |  |  | Эглестонит, каломель, лаврентьевит, ртуть. | Окисление ртутных руд. |  |  | Арзак и Кадыральское (Тува).
|  | Пинчит. | Hg5Cl2O4 | Ромбическая. | Ромбо-бипирамидальный. | Пластинчатые кристаллы. | Бурый. | Красно-бурый. |  | Нет. |  | 1.5 | 9.5 | Эглестонит, терлингуаит, ртуть, кварц, кальцит. |  |  |  | Чукотка, Киргизия, Терлингуа (США).
|  | Эглестонит. | Hg6Cl4O | Кубическая. | Гексаоктаэдрический. |  | Оранжевый, коричневый, жёлтый. | Светло-жёлтый. | Смолистый. | Нет. |  | 2,0-3,0 | 8.3 | Терлингуаит, пинчит, ртуть, кварц, кальцит. |  |  |  | Чукотка, Киргизия, Терлингуа (США).
|  | Каманчеит. | Hg13(Cl,Br)8O9 |  |  | Звёздчатые агрегаты из игольчатых кристаллов. | Красный. |  |  |  |  | 2 | [5 empty] | Марипоза (шт. Техас, США).
|  | Кузнецовит. | Hg6As2Cl2O9 | Кубическая. |  |  | Медовый, светло-бурый. |  |  |  |  | 2,5-3 | 8.76 | Каломель, ртуть, эглестонит, гидрогётит, шаховит, терлингуаит. |  | Хрупок. + кислота. |  | Арзак (Тува), Хайдаркан (Киргизия).
|  | Келянит. | Hg36Sb3(Cl,Br)9O28; до 1% Вr. |  |  | Зёрна. | Бурый. |  |  |  |  | 3 |  | Каломель, эглестонит. |  |  | По месту находки. | Келяна (Бурятия).
|  | Лаврентьевит. | Hg3(Cl,Br)2S2 |  |  | Пустоты между шаровидными агрегатами каолинита, окружающими киноварь. Реже покрывают корочками киноварь непосредственно. | Оливковый. |  | Алмазный. |  |  | 2-2,5 |  | Каломель, эглестонит, ртуть, кузнецовит. | На свету быстро темнеет. |  |  | Арзакское и Кадыральское рудопроявления ртути (Тува).
|  | Арзакит. | Hg3(Br,Cl)2S2 |  |  | Пустоты между шаровидными агрегатами каолинита, окружающими киноварь. Реже покрывают корочками киноварь непосредственно. | Светло-бурый. |  | Алмазный. |  |  | 2-2,5 |  | Каломель, эглестонит, ртуть, кузнецовит. | На свету быстро темнеет. |  |  | Арзакское и Кадыральское рудопроявления ртути (Тува).
|  | Гречищевит. | Hg3(Br,Cl,I)2S2 |  |  |  | Оранжевый. |  | Смолистый. |  |  |  |  | Эглестонит, каломель, лаврентьевит, ртуть. | Окисление ртутных руд. |  |  | Арзак и Кадыральское (Тува).
|  | Мозезит. | Hg2N(Cl,CO3,SO4)*H2O |  |  |  | Жёлтый. | [8 empty] | Очень редок. |  | Терлингуа (США).
|  | Маллардит. | Na2SiF6
|  | Клейнит. | Hg2N(Cl,SO4)*nH2O |  |  |  | Жёлтый. | [8 empty] | Очень редок. |  | Терлингуа (США).
|  | Молизит. | FeCl3 | [11 empty] | Возгоны. |  | Изучен Л.М. Лебедевым. | Новые Толбачинские вулканы, лавы Везувия.
|  | Гидромолизит. | FeCl3*6H2O |  |  | Корка. | Красный. | [6 empty] | Гипс, галит, магнетит. |  |  |  | Эльба.
|  | Албриттонит. | CoCl2*6H2O |  |  | Кристаллические корки и налёты. | Сиренево-красный. |  |  | Есть. |  | 1.5 |  | Эритрин, заратит, аннабергит. | Продукты окисления кобальтина, никелина и зигенита. |  |  | Sp-карьер Оксфорд (шт. Техас, США).
|  | Никельбишофит. | NiCl2*6H2O |  |  | Кристаллические корки и налёты. | Зелёный. |  |  | Есть. |  | 1.5 |  | Эритрин, заратит, аннабергит. | Продукты окисления кобальтина, никелина и зигенита. |  |  | Sp-карьер Оксфорд (шт. Техас, США).
|  | Ярославит. | Ca3[AlOHF5]2*H2O |  |  | Сферические агрегаты. | Белый.
|  | Чухровит. | Ca3TR[Al(OH)0,5F6]2(SO4)*10H2O | Кубическая. |  | Кристаллы. | Белый. | [6 empty] | Отлагается в полостях кварца с геарксутитом, кридитом, англезитом. |  | Источником редких земель и фтора в чухровите (до 18%) считается флюорит. Очень редок. | Назван в честь Ф.В. Чухрова. | Караоба, Сибирь.
|  | Тихоненковит. | Sr[AlOHF4]*H2O
|  | Акуминит. | Sr[AlOHF4]*H2O | Моноклинная. | Призматический. |  | Бесцветный. | Белый. | Стеклянный. | Совершенная. |  | 3.5 | 3.23
|  | Лавренсит. | (Fe, Ni)Cl2 | [11 empty] | Внеземное.
|  | Розенбергит. | (H3O)2[Al(OH)2F3]*35H2O | Тетрагональная. | Тетрагонально-бипирамидальный. |  | Бесцветный. | Белый. | Стеклянный. | Хорошая. |  | 3,0-3,5 | 2.1
|  | Каломель. | Hg2Cl3 | Тетрагональная. | Дитетрагонально-бипирамидальный. | Призмы, землистые массы. | Белый, серый, коричневый.. | Белый, желтоватый. | Смолистый. | Плохая по {100},{011}. |  | 1,5-2,0 | 6.45 | Иногда - эглестонит. | Характерен для зоны гипергенеза киноварных месторождений. |  |  | Никитовка (Украина), Кубадру (Алтай), Келянское (Бурятия).
| Алюмофториды. | Криолит. | Na3AlF6 | Моноклинная. | Призматический. | Налёты, корки, кубообразные кристаллы. | Белый, прозрачный. | Белый. | Стеклянный, матовый. | Совершенная в трёх направлениях. | Ступенчатый. | 3 | 3 | Касситерит, кварц, галенит, халькопирит, колумбит. | Пегматиты (растворы с большим количеством фтора). | В воде почти не виден. Растворяется в серной и соляной кислотах. | От греч. «холод, лёд» и «камень» - по внешнему виду. | Ивитгут (Гренландия, единственное промышленное), Миасс и Ильмены (Урал), Колорадо (США). | Эмали, спецстёкла.
|  | Пахнолит. | NaCaAlF6*H2O | Моноклинная. |  | Тонкопризматические длинные кристаллы. | Розоватый. | Белый. | Стеклянный, матовый. | Совершенная в двух направлениях. | Раковистый. | 3 |  | Гранит, криолит. | Разложение криолита, в полостях гранитов. |  |  | Гренландия.
|  | Томсенолит. | NaCaAlF6*H2O | Моноклинная. | Призматический. | Тонкопризматические длинные и псевдокубические кристаллы. | Белый, красноватый, коричневатый. | Белый. | Стеклянный. | Несовершенная {110}, совершенная {001}. |  | 2 | 2.98 |  | Разложение криолита. |  | Очень редок. | Гренландия.
|  | Кридит. | Ca3Al2F8(OH)2SO4*2H2O | Моноклинная. |  | Кристаллы, сростки, радиальные агрегаты. | Белый, бесцветный, сиреневый, фиолетовый, редко синий. | Белый. | Стеклянный. | Средняя по {100} и {110} | Раковистый, неровный. | 3,5-4 | 2.7 | Глинистые минералы, пирит, кварц, сидерит. | Окисление сульфидов. | Редок. | По сместу первой находки в Колорадо. | Караоба, Акчатау (Казахстан), шт. Калифорния и Колорадо (США), Кличка (Забайкалье).
|  | Эльпазолит. | K2NaAlF6 | [14 empty] | Толбачикские вулканы.

## Сульфиды.
|  | Название: | Формула: | Сингония: | Класс симметрии: | Форма выделения: | Цвет: | Цвет черты: | Блеск: | Спайность: | Излом: | Твёрдость: | Плотность (г/см3): | Спутники: | Происхождение: | Особые свойства / примечания: | Обозначение, обнаружен, назван: | Месторождения: | Применение:
Сульфиды (вещества состава XS, XSb, XTe, XSe, XAs, XBi). | Пириты. | Пирит (кошачье золото, золото дураков). | FeS2 | Кубическая. | Дидодекаэдрический. | ~60 габитусов, корки, массы. | Соломенно-жёлтый, побежалость. | Чёрный. | Металлический. | Нет. | Неровный. | 6,0-6,5 | 5-5,2 | Практически все минералы. | Гидротерма, скарны, жилы, осадочное, магматическое (ликвация магмы). При 400C может образовываться из марказита. | Хрупок. Штриховка на гранях. | Py. Греч. «огонь». | Практически везде. Мексика (кристаллы до 5 см), США, Греция, Гарц - Вестфалия - Бавария (Германия), Ю. Испания, Португалия, Швеция, Норвегия, Франция, о. Эльба, Пьемонт (Италия), Дегтярское - Блява - Калатинское - Берёзовское - Левиха - Сибай (Урал), Алтай, Кавказ. Осадочный - Подмосковный бассейн (Боровицкий р-он), Акчатау - Караоба (скрученные кристаллы) - Соколовское (Казахстан), Чирагидзор (Азербайджан), Шамлуг и Зангезур (Армения), КМА. | Руда на серу, серную кислоту. Железо добывать невыгодно. Компонент полировального порошка и красок.
|  | Мельниковит. | FeS2 |  |  | Сажистые массы. | Чёрный.
|  | Марказит. | FeS2 | Ромбическая. | Ромбо-бипирамидальный. | ~60 габитусов, корки, массы. | Соломенно-жёлтый, побежалость, белый на свежем изломе, темнеет. | Чёрный. | Металлический. | Нет. | Неровный. | 6,0-6,5 | 4,8-4,9 | Практически все минералы. | Гидротерма. При 400C может переходить в пирит. | Путается с пиритом. | От древнего араб. «огненный камень». | Фолькстоун - Дувр - Тависток (Англия), Кале (Франция, конкреции в меловых отложениях), Карловы Вары и Богемия (Чехия), Штирия (Австрия, образцы до 7 см), Фрайберг (Германия), Блява и Яман-Касы (Урал), Николаевское (Алтай), Лухуми (Грузия), Джульфа (Азербайджан), Тетюхе (Приморье), Мончетундра, Караоба (Казахстан). | Получение серной кислоты.
| Группа сфалерита. | Сфалерит (цинковая обманка/руда). | ZnS | Кубическая. | Гексатетраэдрический. | Кристаллические массы, зёрна, кристаллы и пучки редки. | Окраска из-за пирита (до 20%), гринокита, гауерита (XS). В основном чёрный с оттенками. | Жёлтый. | Металлический, стеклянный. | Совершенная в шести направлениях. | Неровный. | 3,5-4,0 | 3,9-4,2 | Галенит, блёклые руды, кварц, касситерит, пирит, барит, доломит. | Гидротерма, магматическое, пегматитовое. Переходит в цинковые минералы. | Хрупок. Разлагается в азотной кислоте с выпадением серы. При трении о фосфор - запах тухлых яиц. В зоне окисления мест. Бело-Осиповское описан гипергенный ртутьсодержащий (до 19% Hg) практически безжелезистый сфалерит. | Название с греч. - вероломный (ещё Агрикола принимал его за руду на свинец; только в XVIII веке шведский химик Георг Брандт идентифицировал руду на цинк). | Бело-Осиповское (Кузнецкий Алатау), Тетюхе (Дальнегорск), Урал, Кавказ, Алтай, Джезкаган (Казахстан), Чехословакия, Швейцария, Испания, Мексика, Перу, Канада, США, Рамберг и Броккен (Германия, гарцские гранитные массивы), Австралия, Китай. | Руда на цинк (медицина, сельхоз, оцинковка железа, гальванические элементы).
|  | Марматит. | ZnS*Fe |  |  |  | Чёрный из-за железа. | [9 empty] | Название по мест. Мармато в Перу. | Мармато в Перу.
|  | Пршибрамит. | * Cd
|  | Медовая обманка. | ZnS |  |  |  | Сфалерит жёлтого цвета.
|  | Рубиновая обманка. | ZnS |  |  |  | Сфалерит коричневого цвета.
|  | Вюрцит. | ZnS * Fe * Cd | Гексагональная. | Дигексагонально-пирамидальный. | Кристаллические массы, зёрна, кристаллы и пучки редки. | Красный. | Жёлтый. | Стеклянный. | Совершенная. | Занозистый. | 3,5-4,5 | 4 | Галенит, блёклые руды, кварц, касситерит, пирит, барит, доломит. | Из сфалерита при 1020C. | Разлагается в азотной кислоте с выпадением серы. Двойное лучепреломление. | В честь французского химика А. Вюртца. | Пршибрам (Чехия), Ахен и Баден (Германия), Фракия (Греция), Монтана (США), Урал, Киргизия.
|  | Клейофан. | ZnS | Тетрагональная. |  | Октаэдры. | Медовый, зелёный, красноватый (железа нет). | Жёлтый. | Стеклянный. | Совершенная в шести направлениях. |  | 3,5-4 | 3,9-4,2 | Галенит, блёклые руды, кварц, касситерит, пирит, барит, доломит. | Гидротерма, магматическое, пегматитовое.
|  | Эритроцинкит. | ZnS*Mn | Гексагональная.
|  | Скорлуповатая (печёнковая) обманка. | Сфалерит*вюрцит. |  |  | Корки, скорлупки.
|  | Брункит. |  |  |  | Скрытокристаллический сфалерит в виде налётов, прожилок на сфалерите. | Бледно-жёлтый до белого. | [10 empty] | Олькуш (Польша).
|  | Бржезианит (брецианит). | Cr3S4 | [11 empty] | Внеземное.
| Галенит. | Галенит (свинцовый блеск. | PbS | Кубическая. | Гексаоктаэдрический. | Массы, кристаллы, изредка зёрна. | Чёрный. | Чёрный. | Металлический. | Совершенная в трёх направлениях. | Ступенчатый. | 2,5-3,0 | 7,4-7,6 | Сфалерит, кальцит, кварц, пирит, халькопирит. | Гидротерма, скарны. | Переходит в пироморфит. Разлагается азотной кислотой с выделением сульфата свинца и хлопьев серы. | Лат. «свинцовая руда». | Тетюхе (Дальнегорск), Миссури - Оклахома - Канзас (США), Австралия, Мексика, Германия, Садонское (Кавказ), Алтай, Нерчинское (Забайкалье), Филизчайское (Азербайджан), Алтын-Топкан (Таджикистан), Садон (Кавказ), Канада, Пршибрам (Чехия), Олькуш (Польша). | Руда на свинец - 87%Pb (аккумуляторы, трубы, краски, боеприпасы). Запасы оцениваются в 170 млн тонн, 2/3 на Западе, 1/6 - в восточных развитых странах, остальное - в развивающихся.
|  | Свинчак. | [6 empty] | Матовый. |  |  |  | Ещё тяжелее. | [5 empty] | Руда на свинец.
| Халькопирит. | Халькопирит (медный колчедан). | CuFeS2 | Тетрагональная. | Тетрагонально-скаленоэдрический. | Массы, зёрна, вкрапленники. | Зеленовато-жёлтый, побежалость. | Тёмный. | Металлический. | Несовершенная. | Раковистый, неровный. | 3,0-4,0 | 4,1-4,3 | Практически все минералы. | Гидротерма, магматическое, пневматолиты, минерал зоны вторичного сульфидного обогащения. | Постепенно разлагается в азотной кислоте с выпадением серы. | По составу - медный пирит. | США, Садбери (Канада), Чили, Африка, Кипр, Россия, Швеция, Саксония (Германия), Норвегия, Испания, Югославия, Турьинское - Дегтярское - Левиха - Карпушиха - Блява - Сибай - Гумешевское (Урал), Алтай, Коунрад (Казахстан), Армения, Савойя и Эльзас (Франция, кристаллы до 2 см), Норильск, Талнах, Мончетундра, Печенга, Джезкаган (Казахстан), Квирувилка (Перу). | Руда на медь.
|  | Талнахит. |  | Кубическая.
|  | Бфнит (пёстрая медная руда). | CuFeS4 |  |  | Сплошный массы, изредка кристаллы. | Тёмно-серый до чёрного, синий. | Чёрный. | Полуметаллический. | Несовершенная. |  | 3-3,5 |  | Галенит, пирит, халькопирит. | Гидротерма, магматическое. | На свежем сколе изредка розовый. |  |  | Руда на медь.
|  | Молибденит (молибденовый блеск). | MoS2 | Гексагональная. | Дигексагонально-бипирамидальный. | Землистые массы, кристаллы редки. | Тёмно-серый до чёрного. | Тёмно-серый до чёрного. | Металлический. | Совершенная в одном направлении. | Неровный. | 1-1,5 | 4,7-5,0 | Пирротин, полевой шпат, вольфрамит, сфалерит, берилл, касситерит. | Грейзены, пневматолиты, гидротермы. | Пачкает руки. | Греч. «свинец» (похож на него). | Клаймэкское (Колорадо, США, штокообразное тело вторичного кварцита; крупнейшее в мире - 80% мировой потребности), Квебек (Канада), Эрцберг (Германия), Норвегия, Швеция, Финляндия, Корнуолл (Англия), СЗ Испания, Хибины, Ильмены (Урал), Умальта (Хабаровский край), Белуха и Букука (Забайкалье), Джидинское (Бурятия), Коунрад (казахстан), Тырныауз (Кавказ), Лянгар - Алмалык - Кальмакыр (Узбекистан), Дасткерт - Агарак - Каджаран (Армения). | Руда на молибден (легированная сталь). Минерал используется как сухая смазка.
|  | Иордизит. |  |  |  | Колломорфен. | Чёрный. | [6 empty] | Хризоколла. |  |  |  | Чили.
|  | <Нет названия> | MoMoS3 |  |  | Прожилки. | Чёрный. | [6 empty] | Хризоколла. |  |  |  | Чили.
| Сульфиды мышьяка. | Реальгар (красная мышьяковая обманка). | As4S4 | Моноклинная. | Призматический. | Землистые массы, корки, зёрна, игольчатые кристаллы. | Красный, рыжий. | Красный, рыжий. | От жирного до алмазного. | Совершенная. | Раковистый. | 1,5-2,0 | 3,4-3,6 | Киноварь, аурипигмент, кварц. | Гидротерма, магматическое. | Растворяется в царской водке с выделением серы. | Возможно, от араб. «рахдж-аль-гхар» - пыль рудника. | Юта - Невада - Калифорния (США), Ленгенбах (Валлез, Швейцария), Урал, р. Аракса (Кавказ), Забайкалье, Якутия, Лухуми и Ценское (Грузия), Армения, Украина, Швеция, Везувий, Румыния, Словакия, Македония, Босния, Чаувай (Киргизия) р. Кама (Пермская обл.), Кладно (при пожарах в шахтах). | Руда на мышьяк, производство мышьяковой кислоты, пиротехники (белый бенгальский огонь), красок.
|  | Аурипигмент (жёлтая мышьяковая обманка). | As2S3 | Моноклинная. | Призматический. | Сплошный массы, почки, зёрна, землисые агрегаты. | Жёлтый. | Красный, рыжий. | От жирного до алмазного. | Весьма совершенная в одном направлении. | Неровный. | 1,5-2,5 | 3,4-3,5 | Киноварь, реальгар, кварц. | Низкотемпературная гидротерма, фумаролы, преобразование As - минералов. | Диамагнитен. | Лат. «золотая краска». | Куиривулка (Перу), Балия (Турция), Лухуми и Салоники (Грузия), Китай, Япония, Минкюле (Якутия, среди палеозойских известняков; кристаллы до 0,6 м и 30 кг), Македония, р. Араксу (Азербайджан), Везувий, р. Капник (Румыния), Эльбрус (Кавказ), Гарц (Германия). | Руда на мышьяк.
| Киноварь. | Киноварь (красная смола, кровь дракона, ртутная обманка). | HgS | Тригональная. | Тригонально-трапецоэдрический. | Кристаллические массы, зёрна, кристаллы редки. | Красный. | Красный. | Алмазный до матового. | Совершенная в одном направлении. | Неровный. | 2,0-2,5 | 8,1-8,6 | Ртуть, антимонит, кварц, пирит, марказит, реальгар, мышьяк. | Гидротермальное. | При нагревании разлагается. Растворяется в царской водке. |  | Бело-Осиповское (Кузнецкий Алатау), Алмаден (Испания), Монте-Амиата (Тоскана, Италия), З Сибирь, Идрия (Словения), Пфальц (Германия), Хунань (Китай, самые красивые кристаллы), Алжир, США, Никитовка (Украина), Хайдаркен и Чаувай (Киргизия), Чаганузун и Акташ (Алтай), Кавказ, Закарпатье, З Узбекистан. | Основная руда на ртуть (86% Hg).
|  | Печёнковая / стальная / коралловая руда. | * органика.
|  | Метациннабарит. |  |  |  | Налёты по киновари. | Чёрный. | [10 empty] | США (шт. Калифорния), среднеазиатские Хайдаркан, Чаувай.
|  | Антимонит (стибнит, сурьмяный блеск). | Sb2S3 | Моноклинная. | Ромбо-бипирамидальный. | Массы, радиальные агрегаты, кристаллы, зёрна. | Серый, на концах кристаллов - чёрный. | Серый. | Металлический. | Совершенная в двух направлениях. | Ступенчатый, неровный. | 2,0-2,5, у зёрен - 1,0-2,0 | 4,6-4,7 | Кальцит, пирит, киноварь, флюорит, реальгар, аурипигмент. | Пневматолиты, гидротермы. | Штриховка вдоль граней кристаллов. Растворим в азотной кислоте. Плавится на спичке с образованием белого налёта. | Лат. «сурьма». | Хунань и Гуангдонг (Китай), Перу, Боливия, Мексика, Франция, З. Сибирь, Донбасс, Ичинокаве (Япония, до 50 см длиной), Кадамджай и Хайдаркен (Киргизия), Лухуми (Грузия), Таджикистан, Тургайское и Успенское (Казахстан), Алжир, Гарц и Фрейберг (Германия). | Руда на сурьму (керамика, термостойкие краски, медицина).
|  | Борнит. | Cu5FeS4 | Тетрагональная. | Тетрагонально-скаленоэдрический. | Массы, искажённые кристаллы, цементационные образования в халькопирит-сфалерит-пиритовых агрегатах. | Коричневый, побежалость. | Чёрный. | Металлический. | Нет. | Раковистый. | 3 | 4,9-5,3 | Халькопирит, халькозин, сфалерит, пирит, галенит, магнетит, джезказганит. | Магматическое, гидротермальный метаморфизм халькопирита. | Растворим в азотной кислоте. | По фамилии австр. минералолога И. фон Борна (XVIII в.). | Кафанское и Алаверди (Армения), Успенское (Казахстан), Саксония, Силезия и Люблин (Польша), Корнуолл (Англия), Швеция, Левиха (Урал), Кедабек (Азербайджан), Цумеб (Намибия). | Иногда используется как медная руда.
|  | Аргентит (серебряный блеск). | Ag2S | Кубическая. | Гексаоктаэдрический. | Кубы, октаэдры, двойники. | Серый до чёрного. | Серый. | Металлический. | Нет. | Раковистый. | 2,0-2,5 | 7.3 | Пираргирит, прустит, самородное серебро, стефанит, пирит, марказит, галенит, сфалерит, барит, флюорит, кальцит, сидерит, родохрозит. | Гидротерма. | Растворяется в азотной кислоте с выделением серы. | Лат. «серебро». | Германия, Чехия, Норвегия, Богемия, Мексика, США, Канада, Казахстан, Чили, Урал, Кавказ, Алтай. | Важная серебряная руда.
|  | Акантит (серебряная чернь). | Ag2S | Моноклинная. |  | Для него типичны корочки по серебру, псевдоморфозы по галениту, пластинки и землистые агрегаты. | Серый до чёрного. | [10 empty] | Яхимов (Чехия), Фрайберг (Германия), месторождения Алтая, Урала и Северо-Востока России (Дукат). | Руда на серебро.
|  | Аргентопирит. | Fe3AgS5 / Fe2AgS3 | Ромбическая. |  | Кристаллы редки. | Серый, побежалость | Чёрный. | Металлический. | Нет. |  | 3,0-4,0 | [5 empty] | Германия, Перу, Мексика.
|  | Штернбергит. | Fe3AgS5 / Fe2AgS3 | Ромбическая (другая решётка). |  | Кристаллы. | Серый. | Чёрный. | Металлический. | Совершенная. |  | 1-1,5
| Блёклые руды. | Теннантит (мышьяковая блёклая руда, биннит - швейцарское название). | (Fe, Cu)12As4S13 | Кубическая. | Гексатетраэдрический. | Зёрна, вкрапленники, кристаллы. | Чёрный, на просвет в узком сколе - красный. | Буровато-Чёрный. | Металлический. | Нет. | Неровный. | 4 | 4,4-4,9 | Халькопирит, сфалерит, кварц, флюорит. | Гидротермальное в эффузивных и интрузивных породах. | Хрупок. Разлагается в азотной кислоте с выпадением серы и оксида мышьяка. | Назван в 1821 г. по имени англ. химика С. Теннанта. | Берёзовское - Гумбейское - Благодатные рудники (Урал), Зыряновское (Алтай), Нагольный кряж (Украина). | Не имеет.
|  | Тетраэдрит (сурьмяная блёклая руда). | (Fe, Cu)12(As, Sb)4S13 | Кубическая. | Гексатетраэдрический. | Зёрна, вкрапленники, кристаллы. | Серый. | Чёрный. | Металлический. | Нет. | Неровный. | 3,5-4,5 | 4,4-5,4 | Халькопирит, сфалерит, кварц, флюорит. | Гидротерма. | Хрупок. Разлагается в азотной кислоте с выпадением серы и оксида сурьмы. Разлагается на ковеллин, малахит, азурит, лимонит. | По форме кристаллов. | Закатекас (Мескика), Цумеб (Намибия), Кавказ, Забайкалье, Берёзовское - Гумбейское - Благодатные рудники (Урал), Зыряновское (Алтай), Нагольный кряж (Украина).
|  | Швацит. | * Hg | [14 empty] | Долмитовый известняк в Тироли.
Зандбергерит (цинковая блёклая руда).
Ферробергерит.
|  | Фрейбергит (серебряная блёклая руда). | * 18% < Ag < 36% | [14 empty] | Саксония.
|  | Гринокит. | CdS | Гексагональная. |  | Обычно землистые агрегаты, кристаллы табличатые и конические, налеты на сфалерите и смитсоните. | Жёлтый. | Жёлтый. | Неметаллический. | Совершенная. |  | 3-3,5 |  | Пренит, сфалерит и смитсонит. | Кора выветривания сфалерита с кадмием. | Люминисценция - жёлтая (если много цинка). | В честь лорда Гринока, признавшего его самостоятельным минеральным видом. | Алтын-Топкан в Узбекистане, Фракония (Германия), Намибия, Шотландия. | Сплав Вуда, краски, управление ядерными реакторами.
|  | Ксантохроит. | [13 empty] | Рентгеноаморфная разность. Встречается чаще гринокита.
|  | Хоулиит. | CdS | Кубическая. |  | Налеты на сфалерите и смитсоните. | Жёлтый. | [6 empty] | Сфалерит и смитсонит. |  |  |  | Алтын-Топкан в Узбекистане.
|  | Миаргирит (сурьмяный, серебряный блеск). | AgSbS2 | Моноклинная. |  | Табличатые кристаллы. | Серый до чёрного. | Коричневый. | Металлический. | Несовершенная. |  | 2.5 |  | Пираргирит. |  | Хрупок. |  | Гарц и Фрейберг (Германия), Чехия, Румыния, Испания, Калифорния (США). | Важная руда на серебро.
|  | Пирротин (магнитный колчедан). | FeX-1SX, самая частая - Fe11S12 | Гексагональная. | Дигексагонально-бипирамидальный. | Мелкие плоские кристаллы. | Жёлтый до красного. | Чёрный. | Металлический. | Средняя в одном направлении. | Неровный. | 4 | 4.6 | Пирит, галенит. | Метаморфическое, магматическое, кора выветривания. | Растворяется в соляной кислоте с выпадением серы и выделением сероводорода. | Греч. «красноватый» - по оттенку окраски. | Садбури и Манитоба (Канада), Кусбания и Подолия (Румыния), Башмаковское - Турьинсое - Богословское (С Урал), Тетюхе и Дальнегорск (Приморье), Золоторудное (Кузнецкий Алатау), Леобен (Австрия), Фрайберг (Германия), КМА, Швеция, Бавария, Норвегия, Садон (Кавказ), Керчь (экзогенное). | Имеет значение при содержании Ni, Co, Pt.
|  | Троилит. | FeS | Гексагональная. | [7 empty] | 3,0-4,0 |  |  | Внеземное.
|  | Миллерит (волокнистый, волосистый колчедан). | NiS | Тригональная. | Дитригонально-пирамидальный. | Радиальные агрегаты, иголки, скрученные кристаллы. | Коричневый, жёлтый, зелёно-серый. | Чёрный. | Металлический, шелковистый. | Совершенная по пирамиде. | Неровный. | 3.5 | 5.3 | Герсдорфит, галенит, флюорит, кальцит, кварц. | Вторичное в никелевых месторождениях, гидротерма. | Растворяется в азотной кислоте с окрашиванием раствора в зелёный цвет. | Назван волосистым колчеданом в 1789 г. Вернером (принял за пирит). | Рурская обл. и Гарц (Германия), Саксония, Силезия, Богемия, Уэльс, Болонья (Италия). | Из-за редкости - не имеет.
|  | Ковеллин (медное индиго). | CuS | Гексагональная. | Дигексагонально-бипирамидальный. | Кристаллы редки, массы, корки, налёты, таблички. | Иссиня-чёрная (см. особые свойства). | Голубой. | Металлический. | Весьма совершенная. | Неровный. | 1,5-2,0 | 4.7 | Минералы меди. | Вторичное в медных месторождениях. | Проводит ток. В воздухе цвет синий, в воде - фиолетовый, в масле - красный. | Медное индиго - по цвету. Определён Н. Ковелли в 1827 г. по находкам на Везувии и назван в его честь. | Собственных месторождений нет. В основном - о. Кавау (Н. Зеландия), Германия, Монтана (США), Бор (Югославия), БорБора (Сербия), Везувий, Блява (Урал, эндогенное). | Руда на медь.
|  | Ярроуит. | Cu1,1S |  |  | Пластинчато-лучистые агрегаты. | От синего до голубовато-белого.
|  | Спионкопит. | Cu1,4S |  |  | Пластинчато-лучистые агрегаты.
|  | Джирит. | Cu1,6S |  |  | Каёмки по сульфидам. | Голубовато-белый.
|  | Анилит. | Cu1,7S |  |  |  | Ярко-синий.
|  | Дигенит. | Cu1,8S
|  | Джарлеит. | Cu1,9S
|  | Халькозин (медный блеск, халькоцит). | Cu2S | Моноклинная. | Ромбо-пирамидальный. | В основном зёрна; редко - табличатые кристаллы. | Тёмно-серый до чёрного. | Тёмно-серый. | Металлический. | Несовершенная. | Неровный. | 4 | 5,7-5,8 | Халькопирит, борнит, энаргит, ковеллин, тетраэдрит, пирит, малахит, азурит, редко медь. | Кора выветривания, контактово-метасоматическое (скарны), низкотемпературное гидротермальное. | Ковок. Реагирует с азотной кислотой с выделением серы и окрашиванием раствора в зелёный цвет. | Греч. «медь». | Юта - Флорида - Аризона (США), Коунрад - гидротерма и Джезкаган - цемент в песчанике (Казахстан), Приуралье, Корнуолл (Англия), Силезия (Польша), Гарц (Германия), Сардиния (Италия), около р. Амазонки, С Урал - скарны, Алмалык (Узбекистан), Рио-Тинто (Испания), Браден и Чукикамата (Чили). | Самое высокое содержание меди - 80% (руда).
|  | Идаит. | Cu5FeS6 |  |  | Цементационные образования в халькопирит-сфалерит-пиритовых агрегатах. | [11 empty] | Кафанское в Армении, Успенское в Казахстане.
|  | Джезказганит. | CuReS4; до 50% Re и 10-20% Сu. |  |  | Колломорфные микроагрегаты в борните. | [7 empty] | Борнит. |  |  | По месторождению. | Джезказган (Казахстан).
|  | Вольтцит. | Zn5S4O, O <= 10%. |  |  |  | Красный. | [10 empty] | Садон (Сев. Кавказ) и Яхимов (Чехия).
|  | Аргиродит. | Ag8GeS7
|  | Петровскаит (пенжинит (?)). | AuAg(S,Se) |  |  | Тончайшие микропористые пленки на поверхности золота. | Тёмно-серый до черного. |  | Металлический. | [6 empty] | Хрупок. |  | Казахстан.
|  | Мутманнит. | AuAgTe3 |  |  | Каемки замещения калаверита и псевдоморфозы по калавериту. | [7 empty] | Калаверит. | Гипергенное. Распространен только в горизонте цементационных процессов. |  |  | Бая-де-Арьеш (Румыния).
|  | Бравоит. | (Fe, Co, Sb)S2
|  | Полидимит. | Ni3S5
|  | Паутовит. | CsFe2S3 |  |  | Пластинки. | Серый. |  | Металлический. | [8 empty] | Ловозёрские тундры.
|  | Виоларит. | Ni2FeS5
|  | Гаухекорнит. | (Ni, Co)9(Ni, Sb)2S9 |  |  | По линнеиту. | Бронзовый. |  |  |  |  | 6 |  |  |  | Редок. |  | Рудник Фридрих, Германия.
|  | Sb-билибинскит. | (Au,Cu,Ag)8(Te,Pb,Sb)6 | [12 empty] | Замещает Au, калаверит, креннерит, Te-тетраэдрит. |  | Месторождения Д. Востока (Пионерское и Ачисайское).
|  | Домейкит. | Cu3As |  |  |  | Стально-серой или серебристо-белый. |  | Металлический. |  |  |  |  | Медь и серебро, куприт. | Зона гипергенеза. |  |  | Верхнее (США), Альгодонес в Чили, рудопроявления Ирана и Франции.
|  | Альгодонит. | Cu6As |  |  |  | Стально-серой или серебристо-белый. |  | Металлический. |  |  |  |  | Медь и серебро, куприт. | Зона гипергенеза. |  | По месторождению. | Верхнее (США), Альгодонес в Чили, рудопроявления Ирана и Франции.
|  | Риккардит. | Cu3Te2 |  |  | Псевдоморфозы по теллуридам золота и теллуру. | Пурпурный. | [10 empty] | Колорадо (США) и Япония.
|  | Линнеит (кобальтовый колчедан). | CoCo2S4 | Кубическая. |  | Октаэдры и гексаэдры. | Белый, серый, побежалость. | Серый. | Металлический. | Совершенная параллельно граням. | Неровный. | 4,5-5,5 | 4,8-5,8 | Халькопирит, апатит, кварц, турмалин. | Гидротерма. |  |  | Зигерланд (Германия), Швеция, Намибия, Шаба (Заир), Англия. | Важная руда на кобальт.
|  | Кермезит (красный сурьмяный блеск, пиростибнит, пироантимонит, сурьмяная обманка). | Sb2S2O | Триклинная. |  | Кривые нитевидные агрегаты. | Красный, прозрачен. | Коричневый. | Неметаллический. |  |  | 1 |  | Стибнит. | Окисление стибнита. | Кристаллы гибки. |  | Саксония, Чехия, Тоскана (Италия), Алжир.
|  | Нигиатит (листовая руда). | AuPb5(Sb, Te)4S5-8 | Моноклинная. |  | Табличатые кристаллы. | Тёмно-серый. | Серый. | Металлический. |  |  | 1-1,5 | 7.5 | Родохрозит. | Гидротерма. | Кристаллы гибки. |  | Румыния, США, Канада, Япония.
|  | Гауерит. | MnS2 | Кубическая. |  | Кристаллы, зёрна. | Коричневый. | Коричневый. | Неметаллический. | Совершенная до весьма совершенной. | Раковистый, неровный. | 4 | 3,4-3,5 | Гипс, сера, кальцит, арагонит., гнейс. | Характерен для соляных куполов. | + HCl = H2S. |  | Дестричелл (Сицилия, > 2 см), Техас (Канада), Словакия, Коллинвуд и Вакатипу (Н. Зеландия), Fe-Mn тихоокеанские конкреции. | Не имеет.
|  | Алабандин. | MnS | Кубическая. | [7 empty] | 3,5-4,0
|  | Гулльманит (ульманит). | NiSbS | Кубическая. |  | Кубы. | Серый до чёрного, побежалость. | Серый. | Металлический. | Совершенная. | Неровный. | 5.5 | 6.7 | Сфалерит, галенит, кальцит, миллерит, пираргирит. | Жильное. | Хрупок. | Впервые найден в Монте-Нарбе (Саксония). | Лёллинг (Австрия), Колорадо (США), Нортумберленд и Дёрхам (Англия), Тюрингия (Германия), Броукен-Хилл (Австралия), Н. Пиренеи (Франция), Монте-Нарба (Саксония), Сардиния.
|  | Герсдорфит (никелевый блеск). | NiAsS | Кубическая. | Дидодекаэдрический. | Зёрна, вкрапленники, массы. | Жёлтый с оттенками, серый. | Чёрный. | Металлический. | Совершенная. |  | 5 | 5,6-6,2 | Никелин, сидерит, кальцит, халькопирит. | Гидротерма в рудных породах. | Растворяется в азотной кислоте с выпадением серы и оксида мышьяка. Редок. Побежалость. | По фамилии Герсдорф. | Гарц - Тюрингия - Эльсниц - Кульм (Германия). | Иногда - руда на никель.
|  | Кобальтин(ит) (кобальтовый блеск). | CoAsS | Кубическая. | Дидодекаэдрический. | Многогранники, зёрна. | Белый. | Серый. | Металлический. | Совершенная. | Раковистый, неровный. | 5,0-5,5 | 6-6,4 | Халькопирит, пирротин, кубанит. | Пневматолиты в гнейсах, слюдяных сланцах, скарнах; гидротермальное в кварцевых жилах с золотом, кобальт-никель-серебряных и сидеритовых жилах. | Штриховка вдоль граней кристаллов. | По составу. | Колорадо, Айдахо, Калифорния, Кобальт (Онтарио, Канада), Соноры (Мексика), Дашкестан (Азербайджан), Саяк (Казахстан), Покровское (Урал), Владимирское - скарны (Алтай), около оз. Джулукуль (Тува), Тунаберг (Швеция), Скуттеруд (Норвегия). | Руда на кобальт (добавка в стали).
|  | Кубанит. | CuFe2S3
|  | Арсенопирит (мышьяковый колчедан, ядовитый колчедан, миспикель). | FeAsS | Моноклинная. | Призматический. | Двойники и тройники под углом 60°, волокно, зёрна. | Белый, серый. | Чёрный. | Металлический. | Совершенная. | Неровный. | 5,5-6,0 | 5,9-6,2 | Пирит, лёллингит, арсенопирит, висмут, пильзенит.. | Метаморфическое, магматическое, гидротермальное. | При ударе - запах чеснока. Хрупок. Растворяется в азотной кислоте с выпадением серы и окиси мышьяка. | По составу (пирит с мышьяком). | Болиден (Швеция), Мексика, Дарасун и Запокровское (Забайкалье), Украина, Кочкарь и Джетыгара (Урал), Ценское (Грузия), Такели и Мосриф (Таджикистан), Бричмулла (Казахстан), Учимчак (Киргизия), Дашкестан (Айзербайджан), Ольховка и Чибижек (Красноярский край), Трепча (Югославия). | Сельское хозяйство, медицина, военпром.
|  | Данаит. | *Co
|  | Лёллинит. | FeAs2 | Ромбическая. | Ромбо-бипирамидальный. | Массы, зёрна, иголки. | Белый, серый, побежалость. | Тёмно-серый до чёрного. | Металлический. | Несовершенная. | Неровный. | 5,0-5,5 | 7,4-7,5 | Галенит, сфалерит, пирит, висмут, флюорит, хлоантит, магнетит, касситерит, сидерит, амфиболы, гранит, арсенопирит, пильзенит. | Гидротерма, метасоматическое. | Растворяется в азотной кислоте с выпадением оксида мышьяка. | По городу в Австрии. | Санкт-Христоф (Брайтенбрунн, магнетитовые скарны), Эрцберг (Германия, оловоносные граниты), Лёллинг (Австрия), Варутрёск - Болиден - Фалун (Швеция). | Плохая руда на мышьяк.
|  | Прустит (светло-красная серебряная руда, мышьяковая серебряная обманка). | Ag3AsS3 | Тригональная. | Дитригонально-пирамидальный. | Скаленоэдры, массы, налёты. | Серый до чёрного, на просвет в узком сколе - красный. | Красный. | Неметаллический. | Средняя в одном направлении. | Раковистый. | 2,0-2,5 | 5.6 | Сульфиды, серебро, кальцит, пираргирит, касситерит. | Низкотемпературная гидротерма. | Растворяется в азотной кислоте. | В честь французского химика Дж.Л. Пруста. | С-В Сибирь, Чаньярчилло и Атакама (Чили), Мексика, Канада, Эрцберг - Шварцвальд - Эрцгебирг (Германия), Возжи - Эдьзас - Дельфинато (Франция), США. | Важная руда на серебро.
|  | Гетероморфит. | Pb7Sb8S19
|  | Станнин (оловянный колчедан). | Cu2FeSnS4 | Тетрагональная. | Тетрагонально-скаленоэдрический. | Псевдокубы и тетраэдры. | От серого до оливкового. | Чёрный. | Металлический. | Несовершенная. | Неровный. | 3-3,5-4 | 4,3-4,5 | Галенит, халькопирит, тетраэдрит, сфалерит, пирит, вольфрамит, касситерит, кварц. | Высокотемпературная гидротерма в оловянных рудах. | Растворяется в азотной кислоте с выделением серы и двуокиси олова. | Лат. «олово». | Эрцберг (Германия), Корнуолл (Англия), Боливия. | Иногда - как руда на олово.
|  | Пираргирит (красная серебряная руда). | AgSbS3 | Тригональная. | Дитригонально-пирамидальный. | Ленты, столбы, призмы, кристаллы. | Тёмно-красный. | Красный. | Неметаллический. | Средняя. | Занозистый и раковистый. | 2,0-2,5 | 5,8-5,9 | Аргентит, серебро, стефанит, галенит, кварц, пирит. | Средне- и низкотемпературная гидротерма; в зоне цементации серебряных месторождений. | Разные концы кристаллов. Растворяется в азотной кислоте. | Греч. «пламя» и «серебро». | С-В Сибирь, Чаньярчилло (Чили), Касапалка - Колхирка - Кастровирренья - Винчос (Перу), Закатекас (Чили), Скалистые горы и Кордильеры (Америка), Мексика, Боливия, Гарц (Германия). | Руда на серебро.
|  | Полибазит. | (Ag, Cu)16Sb2S11 | Моноклинная. |  | Гексагональные кристаллы, таблички. | Серый до чёрного. | Чёрный. | Металлический. | Совершенная. | Неровный. | 2-2,5-3 | 6-6,2 | Серебро и его соединения. | Средне- и низкотемпературная гидротерма. |  |  | Гарц (Германия), Прибрам (Богемия), Чили, Мексика (кристаллы до 5 см), Колорадо (США).
|  | Пиростильбит (огненная обманка, пирохлорит, пирохротит). | Ag2SbS3 | Моноклинная. |  | Табличатые, пучки, розетки. | Красный до бурого, прозрачен. | Жёлтый. | Неметаллический. | Совершенная в одном направлении. |  | 2 | 5.9 | Редко - пираргирит. |  |  |  | Германия, Чехия, Румыния.
|  | Скуттерудит (смальтин, шпейсовый кобальт). | CoAs2-3 | Кубическая. | Дидодекаэдрический. | Кубы, зёрна, шестерёнки. | Белый, серый, побежалость. | Серый. | Металлический. | Совершенная в двух направлениях. | Раковистый. | 6 | 6.8 | Хлоантит, висмут, серебро, никелевые минералы, саффлорит. | Средне- и высокотемпературная гидротерма. | Растворяется в азотной кислоте. | По месту находки (Скуттеруде, Норвегия). | Онтарио (Канада), Эрцберг - Шварцвальд - Дармштадт (Германия), Чехия, Скуттеруде (Норвегия). | Важнейшая руда на кобальт.
|  | Саффлорит. | CoAs2 | Ромбическая. |  | Радиальные агрегаты, волокно. | Белый, серый. | Серый. | Металлический. | Средняя. |  | 4,5-5 | 6,6-7,3 | Скуттерудит, никелин, серебро. |  |  |  | Оденвальд (Германия).
|  | Зелигманит. | CuPbAgS3 | Ромбическая. |  | Многогранники со штриховкой. | Серый. | Серый. | Металлический. | Нет. | Раковистый, неровный. | 3 | 5.5 | Доломит. |  |  | В честь швейцарского геолога Г. Зелигмана, впервые обнаружившего его в доломитах кантона Вале (Швейцария). | Юта (США), Баден (Германия), Венгрия, Перу, З Австралия.
|  | Фрейеслебенит (камышовая стекловатая руда, донакаргирит). | AgPbSbS3 | Моноклинная. |  | Призмы и многогранники. | Белый, серый. | Серый. | Металлический. | Несовершенная. | Раковистый. | 2-2,5 | 6.2 | Пираргирит, галенит, сидерит, аргентит. |  | Вертикальная штриховка. | Впервые упонянут в 1505 году. Назван в середине XIX века Хайдингером. | Испания, Чехия, Саксония.
|  | Стефанит (хрупкая стеклянная руда, самородная чёрная руда (по Агриколе, 1546)). | Ag5SbS4 | Ромбическая. |  | Таблички, розы, призмы. | Чёрный, побежалость. | Чёрный. | Металлический. | Несовершенная. | Раковистый. | 2-2,5 | 6,2-6,3 | Серебро и его соединения. | Гидротерма. |  | В честь эрцгерцога Стефана Австрийского, горного директора и владельца одной из самых знаменитых коллекций минералов. | Мексика, руд. Андреасберг (Гарц, Германия), Саксония, о. Сардиния, Перу. | Редко используются как серебряная руда.
|  | Андродит. | AgPbSb3S6 | Ромбическая. |  | Таблички до призм, многогранники. | Серый до чёрного. | Чёрный. | Металлический. | Нет. | Раковистый. | 2,5-3,5 | 5.4 | Минералы цинка. | Пневматолиты. | Вертикальная штриховка, хрупок. |  | Боливия, Румыния, Канада, Калифорния (США).
|  | Плагионит. | Pb5Sb8S17, редко - PbSO7SbS | Моноклинная. |  | Таблички, многогранники. | Чёрный. | Серо-чёрный. | Металлический. | Несовершенная. | Неровный. | 2-2,5-3 | 5,4-5,6 |  |  | Штриховка. |  | Гарц и горы Фихтель (Германия).
|  | Бурнонит (бертонит, колёсная руда). | CuPbSbS3 | Ромбическая. | Ромбо-пирамидальный. | Пластины, псевдотетраэдры. | Серый до чёрного. | Серый. | Металлический. | Несовершенная. | Раковистый. | 2,5-3,0 | 5,7-5,9 | Галенит, сфалерит, халькопирит, тетраэдрит, кварц, сидерит. | Среднетемпературная гидротерма. | Растворяется в азотной кислоте с выпадением серы и оксида сурьмы. | Впервые найдене в Инделлайон (Корнуолл, Англия). Современное название - в честь фр. Кристаллографа, графа Ж.-Л. де Бурнона. | Вестервальд (плиты с криталлами) - Гарц - Саксония (Германия), Румыния, Чехия, Австрия, Англия, Испания, Франция, Мексика, Боливия, Перу, Чили. | Важная руда на медь, сурьму, свинец.
|  | Семсейит. | Pb9Sb8S21 | Моноклинная. |  | Мелкие таблички, многогранники, радиально-лучистые агрегаты. | Чёрный. | Серый. | Металлический. | Совершенная в одном направлении. |  | 2,5-3 | 6.1 | Пирит, стибнит. |  | Штриховка. |  | Боливия, Румыния, Шотландия, Гарц (Германия), Перу.
|  | Иорданит. | Pb4As2S7 / Pb14As6S23 | Моноклинная. |  | Многогранники, таблички, псевдогексагональные призмы, гель. | Тёмно-серый. | Чёрный. | Металлический. | Совершенная в одном направлении. |  | 3 | 6.4 | Сульфиды в доломитах, скорлуповатая обманка, ленгенбахит. |  |  | Кантон Вал (швейцария) | Польша, Румыния, Япония.
|  | Буланжерит. | Pb5Sb4S11 | Моноклинная. | Призматический. | Волокна, нити, зёрна, таблички, иголки. | Серый, жёлтый, пятна окисления. | Чёрный с коричневым оттенком. | Металлический (у волокон - шёлковый). | Совершенная в одном направлении. | Характерного излома нет. | 2,5-3,0 | 5,8-6,2 | Джемсонит, сульфаты свинца, сульфиды, карбонаты, кварц. | Средне- и низкотемпературная гидротерма. | Вертикальная штриховка. | В честь фр. инженера-минералолога К.Л.Буланже (1810-1849). | Мольер (Франция), Прибрам (Богемия), Америка, Япония, Алгачинское - Кличкинсое - Дарасунское (Нерчинский р-он, В. Забайкалье, Россия), Саксония, Гарц (Германия), Трепча (Югославия), Чехия, Швеция, Донбасс, Ю Сербия. | Руда на свинец.
|  | Плюмозит. |  |  |  | Войлочные агрегаты.
|  | Джемсонит. | FePb4Sb4S14 | Моноклинная. | [7 empty] | 3
|  | Ленгенбахит. | (Ag, Cu)2Pb6As4S13
|  | Добрелит. | FeCr2S4 | [11 empty] | Обнаружен в составе метеоритов.
|  | Пентландит (железо-никелевый колчедан). | (Fe, Ni)9S8 | Кубическая. | Гексаоктаэдрический. | Зёрна, массы. | Жёлтый. | Светло-коричневый. | Металлический. | Совершенная по октаэдру. | Раковистый. | 3,0-4,0 | 4,5-5 | Пирротин, магнетит, халькопирит. | Магматическое. | При взаимодействии с азотной кислотой раствор окрашивается в зелёный цвет. | По имени первооткрывателя Д. Б. Пентланда. | Медно-никелевые месторождения: Норильское и Талнаховское (С Красноярского края), Мончетундровское и Печенгское (Кольский п-ов). | Важная руда на никель.
|  | Висмутинит (бисмутинит, висмутовый блеск). | Bi2S3 | Ромбическая. | Ромбо-бипирамидальный. | Массы, радиально-лучистые агрегаты, призмы. | Белый, серый, побежалость. | Серый. | Металлический. | Совершенная. | Неровный. | 2,0-2,5 | 6.8 | Смальтин, герсдорфит, кварц, халькопирит, сидерит, висмут, магнетит, вольфрамит, амфиболы, кальцит, пироксены, гранаты. | Эндогенное. | Тонкая штриховка. Легко растворяется в азотной кислоте. Редок. | Возможно, по руд. Визенматт, где его добывали. | Возгоны в Италии. Гидротерма - Боливия, Перу, Адрасман и Варзоб - скарн (Таджикистан), Устарасай и Бричмулла (Узбекистан), Белуха - Шерловая гора - Букука - Константиновское (Забайкалье), С Коунрад и Караоба (Казахстан), Калгутинское (Алтай), Кочкарское (Урал), Лебединское (Якутия), Джалиндинское (Дальний Восток). | Важная руда на висмут (стекольная промышленность, медицина, косметика).
|  | Глаукодот (глаукодит). | (Co, Fe)AsS | Ромбическая. |  | Массы и призмы. | Белый, серый. |  | Металлический. |  |  | 6 |  | Кобальтин. | Около кобальтовых руд. |  |  | Хакансбё (Швеция), Саммит и Орегона (США), Акатама (Чили), Оравите (Румыния), Монте-Веллингтон и Дандас (Тасмания, Австралия), Куль-де-Лотар (Франция), Скуттеруд (Норвегия). | Хорошая руда на кобальт.
|  | Гутчинсонит. | (Ti, Pb)2(Cu, Ag)As5S10 | Ромбическая. |  | Призмы. | Ярко-красный с оттенками. |  | Алмазный, полуметаллический. |  |  | 1,5-2 |  |  |  |  | В честь Артура Гутчинсона (1866-1937), профессора минералогии в Кембридже. Найден в Ленгенбахе (Валлез). | Куирувилк (Перу). | Только научное и коллекционное.
|  | Мененгинит. | PbCuSb7S24 | Ромбическая. |  | Призмы, волокно. | Серый. |  | Металлический. |  | Раковистый. | 2.5 |  | Галенит, сфалерит, кварц, сфалерит, халькопирит, сидерит. |  |  |  | Боттино (Серавецца, Италия), Дарасунское (В. Забайкалье, Калифорния (США), Онтарио (Канада), Саксония (Германия), Австралия, Швеция.
|  | Козалит (бьелкит). | Pb5Bi2S5 | Ромбическая. |  | Призмы, пучки. | Серый с оттенками. |  | Металлический. |  |  | 2,5-3 |  | Кварц. | Гидротерма, пегматитовое. |  | Козалит - шахта Козала в Мексике. | Нордмарк - Фалун - Печной ледник (Швеция), Байта (Румыния), Козала (Мексика), Ампариндровато (Мадагаскар), Канада, Венгрия, США, Алфенц, Кродо (долина Вальд-д-Оссола), Пьемонт (Италия). | Коллекционный.
|  | Энаргит. | Cu3AsS4 | Ромбическая. | Ромбо-пирамидальный. | Массы, вкрапленники, призмы, реже таблички. | Серый до чёрного. | Чёрный. | Металлический. | Совершенная. |  | 3.5 | 4,4-4,5 | Теннантит, халькопирит, пирит, галенит, борнит, азурит. | В месторождениях меди, обогащённыхмышьяком и бедных железом. | Штриховка, +кислота, хрупкий, название от греч. "энаргис" - отчётливый (спайность). | Греч. «отчётливый» - по спайности (?). | Бор (Югославия), Матра (Венгрия), Колорадо - Юта - Аризона (США), Чукикамата (Чили), Цумеб (Намибия), Лусон (Филлипины), Аридад (Мексика). | Руда на медь.
|  | Никелин (красный никелевый колчедан). | NiAs | Гексагональная. | Дигексагонально-бипирамидальный. | Массы, почки, грозди, дендриты, кристаллы редки и мелки. | Коричневый до чёрного, красный на просвет. | Коричневый. | Металлический. | Средняя. | Раковистый. | 5,0-5,5 | 7.5 | Висмут, серебро, мышьяк, халькопирит, сммальтин, прустит, галенит, флюорит, карбонаты, барит. | Вторичное, из никелистых руд. | Серная и соляная кислоты не действуют. | По составу. | Гарц и Эрцберг (Германия), Онтарио, Аккольское и Лабинское (Красноярский край), Берикуль (Кемероская обл.), Хоку-Аксы (Тува). | Руда на никель.
|  | Раммельбергит. | NiAs2 | Ромбическая. | [7 empty] | 5.5
|  | Хлоантит (тяжёлый (никелистый) скуттерудит). | NiAs2-3 | Кубическая. | Дидодекаэдрический. | Кубы, массы, почки. | Белый. | Серо-чёрный. | Металлический. | Мнимая из-за зональности. |  | 5,0-6,0 | 6,4-6,9 | Висмут, уранинит, мышьяк, никелин. | Высокотемпературная гидротерма. | Распадается на зелёный никелистый цвет. Растворяется в азотной кислоте. |  |  | Руда на никель.
|  | Маухерит. | Ni11As8 | Тетрагональная. |  | Кристаллы (бипирамиды) очень редки. | Розовый, побежалость. | Серый. | Металлический. |  |  | 5 |  | Кальцит, никелин, кобальтин, хлоантит. | Гидротерма. |  |  | Гарц (Германия, кристаллы), Марокко (мандсфельский рудный сланец).
|  | Сильванит (шрифтовая руда). | AuAgTe4 | Моноклинная. |  | Обычно кристаллы меньше 5мм, дендриты, призмы, псевдоморфозы по золоту. | Белый. | Серый. | Металлический. | Совершенная. |  | 1,5-2 | 8-8,5 | Золото. | Низко- и средне- температурные жилы. |  |  | Румыния.
|  | Дискразит. | Ag3Sb | Ромбическая. | Ромбо-пирамидальный. | Таблички, призмы, зёрна, листочки. | Белый, побежалость. | Серый. | Металлический. | Средняя в двух направлениях. |  | 3,5-4,0 | 9,4-10 | Мышьяк, кальцит, саффлорит, галенит, пираргирит, серебро, смальтин, барит. | Гидротермальные жилы. | Штриховка. Редок. Растворяется в кислотах. | Греч. «плохая смесь». | Гарц и Шварцвальд (Германия), Вогезы (Франция), Швеция. | Руда на серебро.
|  | Сперрилит. | PtAs2
Флоренсовит.
|  | Шмалтин. | (Ni, Ca)As3 | Кубическая. |  | Массы. | Белый, серый. | Серый. | Металлический. |  |  | 5,5-6 |  |  | Среднетемпературная гидротерма
Жозеит.
|  | Рениит. | ReS2 |  |  |  | Серый. |  | Металлический. | [5 empty] | Фумарольное. |  | По составу. Авторами заявки на новый минерал были указаны Знаменский В.С., Коржинский М.А., Ткаченко С.И., Якушев А.И. | Вулкан Кудрявый.
|  | Штромейерит. | (Ag, Cu)2S |  |  |  | Серый. | [7 empty] | В горизонте вторичного обогащения месторождений Урала и Алтая, где образуется по серебросодержащим блеклым рудам. |  |  | Урал и Алтай.
|  | Брэггит. | (Pt, Pd, Ni)S
|  | Арсенопалладинит. | Pd8(As,Sb)3
|  | Теллуропалладинит. | Pd9Te4
|  | Палладоарсенид. | Pd2As
|  | Гуаглинит. | Pd3As
|  | Холлингвортит. | RhAsS | [10 empty] | Ирарсит, сперрилит. |  |  |  | О. Феклистова (Шантарские о-ва).
|  | Палладобисмутарсенид. | Pd2(As,Bi)
|  | Паркерит. | Ni3Bi2S2
|  | Макинавит. | FeS |  |  | Тонкодисперсный. | [8 empty] | Вулканические гели. | Переходит в пирит. | Изучен Л.М. Лебедевым. | Камчатка.
|  | Эксеборнит. | СuFeSe2 | [11 empty] | Краевые части щитов и срединных массивов. |  |  | Богемия, Бразилия, Балтика, Центральная Франция.
|  | Талфенасит. | Tl6Fe25S26Cl | [13 empty] | Рудашевский и др., 1979.
|  | Букхорнит. | Сложный сульфид Au-Pb-Sb-Bi. | [14 empty] | Золотая гора.
|  | Костовит. | Теллурид Au-Cu. | [14 empty] | Золотая гора.
|  | Кастаньит. | Сложный сульфид Mo. | [14 empty] | Золотая гора.
|  | Футуробеит. | Дисульфид Cu-Fe. | [14 empty] | Золотая гора.
|  | Вейссбергит. | Сложный сульфид Tl. | [14 empty] | Золотая гора.
|  | Христит. | Сложный сульфид Tl. | [14 empty] | Золотая гора.
|  | Карлинит. | Сложный сульфид Tl. | [14 empty] | Золотая гора.
|  | Лорандит. | Сложный сульфид Tl. | [14 empty] | Золотая гора.
|  | Эллисит. | Сложный сульфид Tl. | [14 empty] | Золотая гора.
|  | Воганит. | Сложный сульфид Tl. | [14 empty] | Золотая гора.
|  | Криддлеит. | Сложный сульфид Tl. | [14 empty] | Золотая гора.
|  | Шабурнеит. | Сложный сульфид Tl. | [14 empty] | Золотая гора.
|  | Розекит. | Сложный сульфид In. | [14 empty] | Золотая гора.
|  | Сакураит. | Сложный сульфид In. | [14 empty] | Золотая гора.
|  | Голдфилдит. | Сложный сульфид Te. | [14 empty] | Золотая гора.
|  | Канфильдит. | Сложный сульфид Te и Sn. | [14 empty] | Золотая гора.
|  | Реньерит. | Сложный сульфид Te. | [14 empty] | Золотая гора.
|  | Бриартит. | Сложный сульфид Ge. | [14 empty] | Золотая гора.
|  | Эмплектит. | Сложный сульфид Bi. | [14 empty] | Золотая гора.
|  | Аннивит. | Сложный сульфид Bi. | [14 empty] | Золотая гора.
|  | Мохит. | Сложный сульфид Sn. | [14 empty] | Золотая гора.
|  | Курамит. | Сложный сульфид Sn. | [14 empty] | Золотая гора.
|  | Окартит. | Сложный сульфид Sn. | [14 empty] | Золотая гора.
|  | Кестерит. | Cu4Zn2Sn2S8 | Тетрагональная. | [7 empty] | 4 | [5 empty] | Золотая гора.
|  | Клаусталит. | PbSe
|  | Грейгит. | FeFe2S4 |  |  | Тонкодисперсный. | [8 empty] | Раскристаллизация гидротермальных гелей. | Переходит в пирит. | Описан Л.М. Лебедевым. | Кальдера вулк. Узон, Камчатка.
|  | Моусонит. | Сложный сульфид Sn. | [14 empty] | Золотая гора.
|  | Расвумит. | KFe2S3 |  |  | Мелкие зёрна, иглы до 2 см. | [7 empty] | ПШ, пироксен, амфибол, джерфишерит, пирротин, кубанит, эгирин. |  |  | По месту находки. | Г. РасвумЧорр и Кукисвумчорр (Хибины).
|  | Вильгельмрамзаит. | Cu3FeS3*2H2O | [14 empty] | Кольский п-ов.
|  | Мончеит. | (Pt, Pd)(Te, Bi)2 |  |  | Зёрна от 0,01 до 0,2 мм. | [7 empty] | Халькопирит, пирротин, виоларит. |  |  | Назван по месту находки. | Мончетундра.
|  | Галлит. | CuGaS2 | [14 empty] | Золотая гора.
|  | Киддкрикит. | Сu6WSnS8 | [14 empty] | Золотая гора.
|  | Хемусит. | Сu6MoSnS8 | [14 empty] | Золотая гора.
|  | Майчнерит. | PdTeBi
|  | Фрудит. | PdBi2
|  | Меренскит. | (Pd, Pt, Ni)(Te,Bi)2
|  | Высоцкит. | (Pd, Ni)S
Айникит.
Гетчелит.
|  | Джерфишерит. | K6Cu25S26Cl | [13 empty] | Fuchs, 1966.
|  | Латунь. | Zn8Cu5
|  | Дрисдаллит. | MoSe2 |  |  | Зернистые массы. Иногда пересекают прожилками хризоколлу, замещаются голубоватой охрой (ильземаннитом?). | Серовато-черный. | [6 empty] | Уранинит, хризоколла. |  |  |  | Замбия.
|  | Лаурит. | RuS2 | [11 empty] | Замещение в ультрамафитах рудных минералов. |  |  | Охото-Чукотский пояс.
|  | Тунгстенит. | WS2 | [11 empty] | Продукт окисления вольфрамита и сульфидов (пирротин и др.) на восстановительном барьере (углистые сланцы). |  |  | СЗ России.
|  | Ирарсит. | (Ir, Ru, Rh)AsS |  |  | Псевдоморфозы по эрлихманиту и андуоиту. | [8 empty] | Пироксенитовые массивы. | Замещает рудные минералы. |  | Офиолитовый комплекс Оутокумпу (Финляндия).
|  | Никель-ирарсит. | *Ni
|  | Андуоит. | (Ru,Os)As2 | [12 empty] | Замещение ирарситом. |  | Офиолитовый комплекс Оутокумпу (Финляндия).
|  | Матильдит. | AgBiS2 | [14 empty] | Тетюхе (Дальнегорск).
|  | Эрликманит (эрлихманит). | (Os, Ru, Ir)S2 |  |  | Зёрна. | [9 empty] | Замещение ирарситом. |  | Офиолитовый комплекс Оутокумпу (Финляндия), о. Феклистова (Шантарские о-ва).

## Оксиды и гидроксиды.
|  | Название: | Формула: | Сингония: | Класс симметрии: | Форма выделения: | Цвет: | Цвет черты: | Блеск: | Спайность: | Излом: | Твёрдость: | Плотность (г/см3): | Спутники: | Происхождение: | Особые свойства / примечания: | Обозначение, обнаружен, назван: | Месторождения: | Применение:
Оксиды (вещества состава XOy, X(OH)y). | Корунды. | Корунд (яхонт, йакут). | Al2O3 | Гексагональная. | Дитригонально-скаленоэдрический. | Зёрна, массы, гексагональные призмы. | Красный (*Cr2O3). | Белый. | Матовый до стеклянного. | Нет. | Неровный. | 9 - эталон шкалы Мооса. | 3,9-4,1 | Гнейс, ксарц, слюда. | Магматическое. | Малиновая люминисценция. Отдельность. | Crn. Инд. «наждак». | Бирма, Таиланд, Шри-Ланка, Австралия, Германия, Вишнёвые и Ильменские горы (Урал), Казахстан, Семизбуты - Кособродское - Прииртышское - Якутия (Россия), Украина, Нуратинское (Узбекистан). | Ювелирное, абразив, огнеупор, наука; мировая добыча 20 млн тонн.
|  | Сапфир. |  |  |  |  | Синий (*Fe3Ti4). | [11 empty] | Ювелирное.
|  | Армофан. |  |  |  |  | Серый. | [11 empty] | Наждак.
|  | Лейкосапфир. |  |  |  |  | Бесцветный (примесей нет). | [11 empty] | Наждак.
|  | Куприт (красная медная руда, бархатная медь). | Cu2O | Кубическая. | Гексаоктаэдрический. | Массы, налёты. | Красный до бурого. | Красный. | Алмазный до полуметаллического. | Средняя. | Раковистый, неровный. | 3,5-4,0 | 5,8-6,2 | Малахит, азурит, гидроксиды железа. | Гипергенное, коры выветривания. | Реагирует с соляной и азотной кислотами. | Лат. «медь» (по составу). | Снабе (Конго), Цумеб (Намибия), Гумешевское - Меднорудянское - Турьинское (Урал), Алтай, Аризона (США), Лион (Франция), Перу, Чили. | Руда на медь.
|  | Медный рубин. |  |  |  | Кристаллы. | Прозрачный красный.
|  | Халькотрихит. |  |  |  | Волосовидные агрегаты.
|  | Тенорит. | CuO
| Шпинели (Spl). | Шпинель. | MgAl2O4 | Кубическая. | Гексаоктаэдрический. | Кристаллы, зёрна, массы. | Всех цветов. | Белый. | Стеклянный. | Совершенная. | Неровный. | 7,5-8,0 | 3,5-3,7 | Гематит, везувиан, пироксены, кальцит, оливин, змеевик. | Метаморфическое, магматическое. |  | Лат. «тёрн» (по цвету). | Камбоджи, Индия, Бирма, Таиланд, Шри-Ланка, Вогезы (Франция), В Урал, Австралия, Мадагаскар, США. | Ювелирное (овальная огранка), в часах, абразив, огнеупор.
|  | Калинит (калининит). | ZnCr2S4 (?; сульфошпинель) | [11 empty] | Внеземное. | Редок. | В честь профессора МГРИ П.Калинина.
|  | Хлорошпинель. |  |  |  |  | Зелёный.
|  | Герцинит. | FeAl2O4 | [11 empty] | Гранулиты. |  | По месторождению Гарц. | Гарц (Германия).
|  | Галаксит. | MnAl2O4 | [13 empty] | Мест. Галакс (С Каролина, США). | Галакс (С Каролина, США).
|  | Ганит. | ZnAl2O4 |  |  | Октаэдры. | Чёрный, зеленовато-чёрный, редко жёлтый. |  | Стеклянный. |  | Неровный. | 7,5-8,0 |  |  | Метаморфизм. |  |  | Фалун и Риддархиттан (Швейцария), Франклин и Стерлинг-Хилл (Нью-Джерси, США), Алтынбау (Узбекистан), Украина, З Приазовье.
|  | Плеонаст (цейлонит). | (Mg, FeO)(Al, Fe)2O3 |  |  |  | Чёрный. | [9 empty] | Греч. «превосходить» | Вулканические выбросы Везувия.
|  | Касситерит (оловянный камень). | SnO2 | Тетрагональная. | Дитетрагонально-бипирамидальный. | Кристаллы, зёрна, массы. | Бурый до чёрного. | Белый. | Алмазный, полуметаллический. | Несовершенная. | Неровный. | 6,0-7,0 | 6,8-7,1 | Альбит, лепидолит, кварц. | Гидротерма, пневматолитовое. |  | Греч. «олово» (по составу). | Эрцберг - Саксония - Богемия (Германия), Юньнань (Китай), Бретань (Франция), Корнуолл (Англия), Завитинское - Оноское - Хапчеранга (Забайкалье), Дальний Восток, Ср Азия, Нигерия. | Руда на олово.
|  | Деревянистое олово. |  |  |  | Радиально-волокнистые агрегаты.
|  | Нсутит. | (Mn4+Mn2+[O(OH)]2
|  | Ахтенскит. | (Mn4+mMn2+nO2m(OH)2n
|  | Пиролюзит. | MnO2 | Тетрагональная. | Дитетрагонально-бипирамидальный. | См. разновидности. | Бурый до чёрного. | Чёрный. | Металлический. | В двух направлениях. | Неровный. | От 2 до 6 (по форме выделения). | 4,7-5 | Гематит, сидерит, псиломелан, мангановит, барит. | Гидротерма, железная шляпа. | Растворяется в соляной кислоте с выделением хлора. | Греч. «огонь» и «моющий» - применялся для уничтожения зелёного оттенка у стёкол. | Вестфалия - Зигерленд («железная шляпа») - Тюрингия (Германия), Чиатурское (Грузия), Никопольское (Украина), Мазульское - Марсятское - Полуночное (Урал), Казахстан, Индия, Ю Африка. | Руда на марганец (производство хлора, стекольное дело, легирование сталей.
|  | Рамсделлит. | MnO2 | Ромбическая.
|  | Вад. |  |  |  | Землистые массы.
|  | Псиломелан (твёрдая марганцевая руда, магномелан). | mMnO*MnO2*nH2O, n<=1, m<=1. | Моноклинная. | Призматический. | Натёки, почки, конкреции, землистые агрегаты, дендриты. | Чёрный, буро-чёрный. | Чёрный. | Металлический. | Несовершенная. | Неровный. | 1-6, по форме выделения. | 4,4-4,7 | Лимонит, барит, кальцит. | Окисление марганцевых руд. | Растворяется в соляной кислоте. | Греч. «лысый» и «чёрный». | Чиатура (Закавказье), Никополь (Украина). | Руда на марганец.
|  | Полуонит. |  |  |  | Кристаллы.
|  | Пилионит. |  |  |  | Друзы.
|  | Гаусманит. | Mn3O4 | Тетрагональная. | Дитетрагонально-бипирамидальный. | Кристаллы - пирамиды. | Чёрный. | Коричневый. | Металлический. | Совершенная. | Неровный. | 5-5,5 | 4,7-4,8 | Псиломелан, браунит, барит, доломит. | Гидротерма, метасоматическое. | Растворяется в соляной кислоте. | В честь И.-Ф.-Л. Гаусмана (XIX в). | Гарц и Тюрингия (Германия), Нижний Тагил (Россия). | Руда на марганец.
|  | Браунит. | Mn2O3*MnSiO3 | Тетрагональная. | Тетрагонально-скаленоэдрический. | Псевдооктаэдры. | Чёрный. | Чёрный. | Полуметаллический. | Средняя по октаэдру. | Характерного не имеет. | 6,0-6,5 | 4,7-5,0 | Гаусманит, пиролюзит, кальцит, барит, кварц, магнетит, псиломелан. | Гидротерма, метасоматическое. | Разлагается в азотной кислоте на оксиды (в осадке); в соляной кислоте плохорастворим. | По фамилии естесствоиспытателя К. Брауна. | Ц Казахстан, Урал, Ситабар (Индия), Минас-Жерайс (Индия), Постмасбург (Африка), Гарц и Тюрингия (Германия). | Руда на ферромарганец.
|  | Манганит. | α-MnO(OH) | Моноклинная. | Призматический. | Натёки, почки, конкреции, землистые агрегаты. | Серый до чёрного. | Красно-бурый до чёрного. | Металлический. | Совершенная или весьма совершенная в одном направлении. | Неровный. | 3,5-4,0 | 4,2-4,4 | Гаусманит, пиролюзит, кальцит, барит, псиломелан. | Гидротерма. | Хрупок. Растворяется в соляной кислоте. |  | В Гарц - Тюрингия - Ильфельд - Ильменау (Германия), Негона (Мичиган, США), Никополь (Украина), Гиатурн (Закавказье), Корнуолл (Англия), Новая Шотландия (Канада). | Основная руда на марганец.
|  | Гроутит. | γ-MnO(OH) | Ромбическая. |  | Псевдоморфоза по кальциту, таблички, радиальные агрегаты. | Чёрный. | Коричневый. | Металлический. | Совершенная в одном направлении. | Неровный. | 4 | 4.14 | Кальцит. |  | Редок. | Первая работа о гроутите - Грунер, 1945. Назван в честь работавшего в ун. Миннесоты гол. минералолога Ф. Гроута. | Австрия, Шварцвальд (Германия), Миннесота и Нью-Йорк (США). | Коллекционное.
|  | Вернадит. | MnO2*nH2O, n<=1. |  |  | Натёки, почки, конкреции, землистые агрегаты. | Тёмный. | Коричневый. | Металлический. | Несовершенная. | Неровный. | 2-6, по форме выделения. | 3-3,3 |  |  | Хрупок.
|  | Рутил. | TiO2 | Тетрагональная. | Дитетрагонально-бипирамидальный. | Иголки, массы, кристаллы. | Тёмно-красный. | Жёлтый. | Матовый. | Совершенная в одном направлении. | Раковистый. | 5,5-6,5 | 4,2-4,3 | Сфен, гематит, кварц, магнетит, анатаз, брукит, амфиболы, гранаты. | Магматическое, гидротермальное. | Самый часто встречаемый оксид титана. | Лат. «красноватый» - все кристаллы просвечивают красным. | Джорджия и Калифорния (США), Бинненталь и Кавради (Гриджони, Швейцария), Ю. Урал, Семиз-Богу (Казахстан), Норвегия, Бразилия, Австралия, Трансильвания (Румыния). | Важная руда на титан (60% Ti).
|  | Нигрин. | TiO2*Fe
|  | Ильменорутил. | (Ti, Nb, Fe)3O6 | Тетрагональная. |  | Зёрна, таблички, призмы, бипирамиды. | Чёрный, побежалость. | Чёрный. | Металлический. | Нет. | Неровный. | 6-6,5 | 5,2-5,6 | Касситерит, циртолит, торит, сфен, вольфрамит, пирротин, пирит. | Граниты, реже - щелочные пегматиты.
|  | Стрюверит. | (Ti, Ta, Fe)3O6 | Тетрагональная. |  | Зёрна, таблички, призмы, бипирамиды. | Чёрный, побежалость. | Чёрный. | Металлический. | Нет. | Неровный. | 6-6,5 | 5,2-5,6 | Касситерит, циртолит, торит, сфен, вольфрамит, пирротин, пирит. | В гранитах с высоким содержанием олова. | Очень редок.
|  | Волосы Венеры (стрелы Амура, волосатик). |  |  |  | Волоски, иголки в кварце.
|  | Анатаз (октаэдрит). | TiO2 | Тетрагональная. | Дитетрагонально-бипирамидальный. | Иголки, массы, кристаллы. | Бесцветный, синий, буро-чёрный. | Белый. | Стеклянный до полуметаллического. | Совершенная в двух направлениях. |  | 5,5-6 | 3,8-3,9 | Гематит, кварц, рутил, брукит. | Гидротерма, преобразование ильменита. | Больше, чем брукита, меньше, чем рутила. | Известен с 1738 года. Назван Р.-Ж. Гаюи в 1801 г. от греч. «протяжённость» - очень длинные кристаллы.Фр. химик Н.-Л. Воклен доказал идентичность состава с рутилом. | Валлез и Сен-Готард (Швейцария), Бур-д-Аузан (Франция), Австрия, С Урал, Бразилия, Гарц и Тюрингия (Германия, диабазы). | Коллекционное.
|  | Брукит. | TiO2 | Ромбическая. |  | Иголки, массы, кристаллы, псевдоморфозы по титаниту. | От красного до чёрного. | Белый. | Алмазный. | Несовершенная. |  | 5,5-6,0 | 4.1 | Гематит, кварц, рутил, анатаз. | Гидротерма. | Наименее распространённый из оксидов титана. | Леви в 1825 году определил кристаллы из Уэльса как ромбические и назвал в честь англ. минералолога и кристаллографа Г.-Д. Брука. | Гриджони (Швейцария), Альпы, Тироль (Австрия), Урал, Магнет-Кав (Арканзас, США), Миасс, Уэльс, Франция.
|  | Арканзит. |  |  |  | Псевдогексагональные бипирамиды.
|  | Берналит. | Fe4O5(OH)2*2,5H2O | Ромбическая.
|  | Вюстит. | FeO | Кубическая. |  | Шарики. | [8 empty] | Неземое, осадочное. | При н.у. имеет простую кубическую структуру. При росте давления - ромбоэдрическое искажение кубической структуры, из-за с вытяжения кубической ячейки вдоль одной из тройных осей (структурный тип rB1). Этот переход является полиморфным переходом второго рода, не сопровождается ни заметными структурными перестройками, ни скачкообразным изменением объема и модуля сжатия. При давлении около 100 ГПа (давление в средней и нижней мантии Земли) B1 фаза переходит в структурный тип B8 (структура NiAs). Этот переход является классическим полиморфным переходом первого рода и сопровождается скачкообразный уменьшением мольного объема.
|  | Гематит (железный блеск, спекулярит). | Fe2O3 | Тригональная. | Дитетрагонально-бипирамидальный (4/mmm). | Кристаллы очень редки, натёки, массы, корки. | Красный до чёрного. | Вишнёвая. | Металлический. | Несовершенная. | Неровный. | 5,5-6,0 | 4,9-5,3 | Магнетит, кварц. | Гидротерма (массы), метаморфическое (кварциты), гипергенное, пневматолиты (чешуйки; часио в оловянных месторождениях), возгоны (таблички). |  | Греч. "кровь" (по черте). | КМА, Кривой Рог, Кутимское (Урал), Верх. Озеро (США), Квебек (Канада), Венесуэла, Ангола, Готтардо и Валле-ди-Бинн (Швейцария), Минас-Гераис (Бразилия), Гарц и Эрцберг (Германия). | Руда на железо (50-65% Fe).
|  | Маггемит. |  | Кубическая.
|  | Мушкетовит. |  |  |  | Псевдоморфоза магнетита по гематиту.
|  | Магнетит. | Fe2+Fe3+2O4 | Кубическая. | Гексаоктаэдрический. | Октаэдры, массы. | Чёрный. | Чёрный. | Металлический. | Совершенная по октаэдру. | Раковистый. | 5.5 | 5.2 | Ильменит, хромит, шпинель, гранат, апатит. | Метаморфическое, ммагматическое. | Сильно магнитен. | Mag. Название - от имени Магнус (по легенде, старый пастух, еле оторвавший железный посох от магнитного камня). | КМА, Кривой Рог, Ковдор (Кольский п-ов), горы Магнитная и Благодать (Урал), Кирун (Швеция), Дашкестан, Горная Шория, США, Норвегия. | Самая богатая и важная руда на железо.
|  | Титаномагнетит. | Fe2+Fe3+2O4*TiO2
| Гидроксиды железа. | Лимонит (гидрогётит). | Fe2O3*nH2O | Ромбическая. | Ромбо-бипирамидальный. | Натёки. | Желтовато-бурый. | Желтовато-бурый. | Матовый. | Нет. | Раковистый. | 5.5 | 4,7-5,0 | Пиролюзит, псиломелан, гематит, халцедон, кварц, кальцит, барит. | Оксиды, кальцит. | Преобразование гематита, осадочное, метаморфическое, биогенное, коры выветривания, железные шляпы. | От греч. "лимон" - луг. | Куба, Венесуэла, Бразилия, Ангола, Конго, Эльзас, Лорен, Липецк, Тула, Урал, Керчь. | Из-за нередкого загрянение фосфором не имеет значения.
|  | Охра. |  |  |  | Землистые агрегаты. | [5 empty] | 1.5
|  | Гётит (игольчатая железная руда). | α-FeO(OH) | Ромбическая. | Ромбо-бипирамидальный. | Землистые, волокнистые, зернистые, лучистые агрегаты. | Желтовато-бурый. | Желтовато-бурый. | Стеклянный до полуметаллического. | Совершенная. | Неровный. | 5,0-5,5 | 4,0-4,4 | Кварц, кальцит, гематит, лимонит. | Гидротерма, гипергенное, из ферроксигита. | Растворяется в соляной кислоте. | В честь И.-В. Гёте. | Корнуолл, Богемия, Зигерланд и Саар (Германия), Бакал (Урал). | Руда на железо.
|  | Лепидокрокит (рубиновая слюдка). | γ-FeO(OH) | Ромбическая. |  | Землистые агрегаты. | Тёмно-красный. | Жёлтый. | Стеклянный до полуметаллического. | Совершенная в одном направлении. | Неровный. | 5 | 4 | Кварц, кальцит, гематит, лимонит. | Гидротерма, гипергенное. |  | От греч. «лепис» - чешуя и «крокус» волокно. | Зигерланд (Германия).
|  | Акагенеит. | δ-FeO(OH) | Тетрагональная. |  | Игольчаттые кристаллы. | [7 empty] | Сульфиды, касситерит. | Из воды с повышенным содержанием Cl-, F- Ph= 4-6. | Редок.
| Хромшпинелиды | Хромит (хромовый железняк, леопардовая руда). | FeCr2O4 | Кубическая. | Гексаоктаэдрический. | Массы, зёрна, октаэдры. | Чёрный. | Бурый. | Стеклянный. | Нет. | Неровный. | 5.5 | 4,5-4,8 | Серпентин, магнетит, платина, уваровит. | Кристаллизация ультраосновных пород. | Редок. |  | Турция, ЮАР, Зимбабве, Филиппины, Ю Сербия, Силезия (Польша), Штирия (Австрия), Македония, Урал и Курская обл. (Россия), Германия. | Основная руда на хром.
|  | Манганохромит. | (Mg, Fe)Cr2O4 | Кубическая. | Гексаоктаэдрический. | Массы, зёрна, октаэдры. | Чёрный. | Бурый. | Стеклянный. | Нет. | Неровный. | 6.5 | 4,5-4,9 | Серпентин, магнетит, платина, уваровит. | Кристаллизация ультраосновных пород. | Редок. |  | Турция, ЮАР, Зимбабве, Филиппины, Ю Сербия, Силезия (Польша), Штирия (Австрия), Македония, Урал и Курская обл. (Россия), Германия.
|  | Алюмохромит. | Fe(Cr, Al)2O4 | Кубическая. | Гексаоктаэдрический. | Массы, кристаллы редки. | Чёрный. | Бурый. | Стеклянный. | Нет. | Неровный. | 7.5 | 4,5-4,8 | Серпентин, магнетит, платина, уваровит. | Кристаллизация ультраосновных пород. | Редок. |  | Турция, ЮАР, Зимбабве, Филиппины, Ю Сербия, Силезия (Польша), Штирия (Австрия), Македония, Урал и Курская обл. (Россия), Германия.
|  | Хромпикотит. | (Mg, Fe)(Cr, Al)2O4 | Кубическая. | Гексаоктаэдрический. | Массы, зёрна, октаэдры. | Чёрный. | Бурый. | Стеклянный. | Нет. | Неровный. | 8.5 | 4,5-4,8 | Серпентин, магнетит, платина, уваровит. | Кристаллизация ультраосновных пород. | Редок. |  | Турция, ЮАР, Зимбабве, Филиппины, Ю Сербия, Силезия (Польша), Штирия (Австрия), Македония, Урал и Курская обл. (Россия), Германия.
|  | Ильменит (титанистый железняк). | FeTiO3 | Тригональная. | Ромбоэдрический. | Кристаллы, пластины, зёрна. | Чёрный. | Бурый. | Металлический. | Нет. | Раковистый. | 5,0-6,0 | 4,5-5 | Магнетит, рутил. | Магматическое. | Часто - магнитен. | По месту находки. | Ильмены (Урал), Алтай, Эккерзунд-Зоггендаль (Норвегия), Индия, Сен-Убарн (Канада), Швеция, Сен-Готард (Альпы, Швейцария), Н. Зеландия, Ашаффенбург (Германия), Айрон-Маунтин (США). | Руда на титан.
|  | Псевдобрукит. | Fe2TiO5 | Ромбическая. |  | Таблички, призмы. | Тёмно-коричневый до чёрного. | Коричневый. | Матовый, стеклянный. | Средняя в одном направлении. |  | 6 | 4.4 | Гематит, топаз, рутил, ильменит, анатаз. | Пневматолиты. | Продольная штриховка. |  | Ap-пегматиты (Испания), Калифорния и Юта (США), Эйфель (Германия), Везувий.
|  | Перовскит. | CaTiO3 | Кубическая. | Гексаоктаэдрический. | Кубы, массы, зёрна. | Чёрный, красно-бурый, жёлтый. | Белый. | Алмазный. | Средняя по кубу. | Раковистый. | 5 | 4 | Хлорит, тальк, кальцит, лейцит, мелилит, титаномагнетит. | Метасоматическое. | Штриховка. | В честь русского минералолога графа Л.А. Перовского. | Урал, Кольский п-ов, Эйфель (Германия), Тироль (Финляндия), Златоуст (Россия), Везувий. | Только если есть примеси TR.
|  | Дизаналит. | * Nb; * TR
|  | Кнопит. | * TR
|  | Гейкилит. | MgTiO3
|  | Пироданит. | MnTiO3
| Бокситы. | Диаспор. | α-AlOOH | Ромбическая. |  | Массы, кристаллы редки. | Бурый. | Белый. | Матовый. | Средняя. |  | 6-6,5-7 | 3,3-3,5 | Минералы алюминия, рутил. | Гидротерма. | Хрупок. При нагреве теряет воду и с треском разваливается. | Греч. «рассеяние, потеря» (особые свойства). | Урал, Азербайджан, острова Эгейского Моря, США, Дилна (Венгрия), Тироль (Австрия), Силезия (Польша), Косой Брод (Урал), кантон Тичино (Швейцария). | Руда на алюминий.
|  | Бёмит. | β-AlOOH | Ромбическая. | Ромбо-бипирамидальный. | Землистые массы. | Жёлтый. | Белый. | Матовый. | Весьма совершенная. |  | 3,5-4 | 3 | Нефелин, цеолиты. | Гидротерма. | Хрупок. | По фамилии первооткрывателя Бёма, обнаружившего его при рентгенометрическом изучении бокситов. | Ю Франция, Югославия, Венгрия, Урал. | Руда на алюминий.
|  | Гиббсит. | Al(OH)3
|  | Валентинит (сурьмяный цвет). | Sb2O3 | Ромбическая. |  | Кристаллы, радиальнолучистые и волокнистые агрегаты, зёрна, псевдоморфозы по кермезиту. | Белый с оттенками, жёлтый до коричневого, красноватый. | Белый. | Алмазный. | Совершенная. |  | 2-2,5-3 | 5,6-5,8 |  | Вторичный минерал (изменение антимонита). |  |  | Гарц (Германия), Словакия, Альпы, Сьена (Италия, значительные находки).
|  | Сенармонтит. | Sb2O4 | Кубическая.
|  | Брусит. | Mg(OH)2 | Тригональная. |  | Прожилки, кристаллы, "ласточкины хвосты". | Белый с оттенками. | Белый. | Жирный, перламутровый. | Совершенная в одном направлении. |  | 2.5 | 2.4 | Хлорит магния, серпентин, магнезия, кеммерерит. | Гидротерма. |  | Brc. | Контактово-метаморфические доломиты (С Италия), известняки и серпентиниты (Ладога), Квебек (Канада, волокна до 50 см), Турция. | Руда на магний.
|  | Франклинит. | (Zn, Fe, Mn)(Fe, Mn)2O4 | Кубическая. | Гексаоктаэдрический. | Зёрна, массы. | Чёрный. | Коричневый. | Металлический. | Несовершенная. | Раковистый. | 6-6,5 | 5,1-5,2 | Виллемит, кальцит, родохрозит, гранаты, аксинит. | Метасоматоз кальцитовых пород. | Редок. | По цинково-марганцевому мест. Франклин (Нью-Джерси, США). | Франклин (Нью-Джерси, США). | Руда на цинк.
|  | Колумбит (ниобит). | (Mn, Fe)Nb2O6 | Ромбическая. |  | Таблички, призмы. | Чёрный. | Коричневый. | Металлический. |  | Раковистый, неровный. | 6 | 4,8-8,2 | Магнетит, касситерит, гранит, ильменит, эвекенит, топаз, изумруд, галенит, уранинит, гадолинит. | Метаморфическое, магматическое, грейзены, сподуменовые пегматиты. |  |  | Гранитные пегматиты (Бавари, Германия), Швеция, Норвегия, Финляндия, Миасс.
|  | Альварьлит. |  |  |  |  | Прозрачный.
|  | Танталит. | (Mn, Fe)Ta2O6 | Ромбическая. |  | Столбчатые кристаллы. | Чёрный. | Коричневый. | Металлический. |  | Раковистый, неровный. | 6-6,5 | 4,8-8,15 | Магнетит, касситерит, гранит, ильменит, эвекенит, топаз, изумруд, галенит, уранинит, гадолинит. | Метаморфическое, магматическое. |  |  | Гранитные пегматиты (Бавари, Германия), Швеция, Норвегия, Финляндия, Миасс.
|  | Уранинит (урановая смолка, смоляная руда). | UO2 | Кубическая. | Гексаоктаэдрический. | Псевдоморфозы по дереву, костям, бактериям. | Зелёный до чёрного. | Зелёный. | Жирный, матовый. | Нет. | Раковистый. | 4,0-6,0 | 10,6, со временем умегьшается. | Минералы урана и свинца, барит, доломит, флюорит, кварц, пираргирит; в гидротермальных жилах - сульфиды серебра, кобальта, никеля, висмута, меди. | Гранитные и сиенитовые пегматиты, пневматолитово-гидротермальное, метасоматическое, экзогенное (обогащение), в кремнистых сланцах, иглы радиолярий (органогенное (?), возможно сорбирование из воды). | Сильнорадиоактивен! | По составу. | Витватерсранд (ЮАР), Катанга (Заир), Эрцберг (Германия), оз. Большое Медвежье (Канада), Трансвааль (золотоносные конгломераты), Яхимов (Чехия). | Руда на радий (3,4 г на 10 т урана).
|  | Урановая чернь. |  |  |  | Порошок.
|  | Висмутовая охра. | Bi2O3
|  | Тунгстит. | WO2(OH)2
|  | Микролит. | (Ca, U)2(Nb, Ta,Ti)2O6(OH, F) | Кубическая. |  | Кубы, октаэдры. | Жёлтый до коричневого. | Белый до светло-бурого. | Стеклянный, алмазный. | Нет. | Раковистый. | 5-5,5 | 6-6,5 | Лепидолит, топаз, поллуцит, берилл, сподумен. | Литиевые пегматиты. |  | Греч. «малый» (по размеру зёрен). | Россия, Казахстан.
|  | Пирохлор. | 75% Nb2O5 |  |  | Октаэдры и кубооктаэдры, округлые зёрна, клееподобные аморфные массы. | Жёлтый до чёрного. |  | Жирный. |  | Раковистый. |  |  |  | Щелочные пегматиты, кальцитовые жилы в нефелиновых сиенитах, альбититы, фениты, карбонатиты. | Сильно радиоактивен. | Греч. «огонь» и «зелёный» - изменяет цвет при нагреве. | Сибирь, Урал, Казахстан, Кольский п-ов.
|  | Гатчеттолит. | 10-15% U3O8, 20-30% Ta2O5.
|  | Хризоберилл. | BeAl2O4 | Ромбическая. | Ромбо-бипирамидальный. | Зёрна, таблички, призмы. | Зелёный, жёлтый. | Белый. | Стеклянный, жирный. | Средняя. | Раковистый. | 8.5 | 3.7 | Берилл, фенакит, гранаты, турмалины, флюорит, флогопит, хлориты. | Гранитные пегматиты; гидротермальное в слюдяных сланцах, гнейсах, гранитах, россыпи. |  | Греч. «золото». | Минас-Жераис (Бразилия), Шри-Ланка, Россия. | Ювелирное.
|  | Цимофан. |  |  |  |  | Почти параллельные микроканальца, создающие спецэффект.
|  | Александрит. |  |  |  |  | Белый. | [10 empty] | Урал. | Драгоценный камень.
|  | Ферсмит. | CaNb2O6
|  | Ибонит. | CaAl12O19
|  | Денисовит. | (K, Na)2Ca4Si6O16(F, OH)2 | [14 empty] | Хибины.
|  | Лесюкит. | Al2(OH)5Cl*3H2O |  |  | Микроскопические выделения. | [11 empty] | Камчатка.
|  | Кассит. | CaTi2O4(OH)2 |  |  | Пластинки, листы до 1 мм, розетки. | [7 empty] | Перовскит, ильменит, кафетит. | Гидротермальное. |  |  | Африканда (Кольский п-ов).
|  | Армаколит (армолколит). | (Fe, Mg)Ti2O5 | [11 empty] | Неземное. |  | Название - в честь Армстронга, Коллинза, Олдрига.
|  | Фергусонит. | Y(Nb, Ta)O4
|  | Эвекенит (эвксенит). | Y(Nb, Ti, Ta)2(O, OH)6
|  | Полимигнит. | (Ca, TR)(Zr, Ti, Nb)2O6
|  | Лонгбанит (ферростибнит). | Mn2+4(Mn3+, Fe3+)9SbSi2O24 | Тригональная. |  | Таблички (редко больше 2мм). | Чёрный. | Бурый. | Стеклянный, матовый. | Средняя. |  | 6,0-6,5 | 4.9 | Магнетит, известняки. |  | Редок. | По месту находки. | Лонгбан и Эребро (Швеция).
|  | Асболан. | Mn4+O2–x(OH)x(Co,Ni,Ca)y(OH)2y+x.nH2O |  |  | Агрегаты. | Чёрный с синим отливом. | [6 empty] | Эритрин, Со-кальцит.
|  | Муллит. | 3Al2O3*2SiO2 |  |  | Волокнистые агрегаты. | [8 empty] | При температуре 1300C из силлиманита. | Инертен.
|  | Карелианит. | V2O3 | Тригональная. |  | Зёрна. | Чёрный. | Чёрный. | Металлический. |  | Раковистый. | 8-8,5-9 | 4-9,5 | Кульсонит, ноланит, пирротин, пирит. |  | Реагирует с азотной кислотой.
|  | Лопарит. | (Na, Ca, Ce)(Ti, Nb)O3 | Псевдокубическая. |  | Кубические кристаллы до 3 мм. | Чёрный, тёмно-серый. | Бурый. | Металлический. | Нет. | Неровный. | 5,5-6 | 4,65-4,9 | Альбит, нефелин, эгирин, молибденит, пирит, флюорит, галенит, сульфиды, монацит, сфен, арфведсонит. | Пегматиты, метасоматическое. Луявриты, малиньиты, уртиты. | Хрупок. Реагирует с плавиковой кислотой. | Открыт В. Рамзаем. Название - по народности на Кольском п-ве. | Хибины и Ловозёрские тундры. | Руда на тантал.
|  | Ниоболопарит. | * Nb |  |  | Хорошие кристаллы до 1,5 мм. | [7 empty] | Натролит, эгирин, пирохлор, мурманит, лампрофиллит, рамзаит, галенит, сфалерит. | Метасоматическое преобразование перовскитов. |  | По составу. | Г. Кукисвумчорр (Хибины), Ловозёрские тундры.
|  | Молибдит. | MoO3 | Ромбическая. |  | Землистые агрегаты, иглы, таблички. | Зелёный до жёлтого до прозрачного. | Белый. | Алмазный, на плоскости спайности - перламутровый. | Совершенная в одном направлении, средняя - в другом. |  | 1-1,5-2 | 4.5 | Молибденит. | Гидротерма, гипергенное, изменение молибденита. | Гибок.
|  | Хеаболит. | (Mg, Fe, Ti, Zn)2(Al, Fe)4[O(OH)]8 | Пять модификаций - гексагональные, две - тригональные. |  | Зёрна, массы, кристаллы. | Чёрный, коричневый. | Серый. | Алмазный, стеклянный, на плоскости спайности - перламутровый. | Совершенная в одном направлении, средняя - в другом. | Раковистый, неровный. | 6.5 | 3,7-3,9 | Севгит, корунд, магнетит, ильменит, энстатит, хромиты. | Скарн, метасоматическое (замещение шпинели). | Реагирует с кислотами.
|  | Эсколаит. | Cr2O3 | Тригональная. |  | Кристаллы, призмы. | Тёмно-зелёный до чёрного. | Зелёный. |  |  | Раковистый. | 8-8,5-9 | 5.18 | Кварц, кальцит. | Скарн.
Гримальдит.
|  | Голландит. | Ba(Mn,Mn)8(O,OH)16 |  |  | Волокно. | Тёмный.
|  | Коронадит. | Pb(Mn,Mn)8(O,OH)16 |  |  |  | Серый. | Коричневый.
|  | Литиофорит. | (Al, Li)(Mn,Mn)8(O,OH)16 |  |  |  | Сине-чёрный. | Серый. | Металловидный.
|  | Янгунит. | MnMn5O8 (OH)16
|  | Тодокарит. | (K,Ca,Mn)(Mn,Mn,Mg)6O12*3H2O
|  | Рансьеит. | (Ca,Mn2+)Mn44+O9*3H2O
|  | Вудраффит. | (Zn,Mn2+)Mn5O12*4H2O
|  | Бернессит. | (Mn3+,Na,Ca)Mn74+(O,OH)14*3H2O |  |  | Землистые, натёчные, оолитовые агрегаты. | Бурый, чёрный. | [7 empty] | Коллоидно-химический осадок. |  |  | Дно Тихого океана.
|  | Бузерит. | Гидроксид Mn. |  |  | Землистые, натёчные, оолитовые агрегаты. | Бурый, чёрный.
|  | Халькофанит. | ZnMn34+O7*3H2O |  |  | Корки из мельчайших псевдогексагональных пластинок. | Чёрный. |  | Металловидный. |  |  | 2 |  | Малахит, кальцит, кварц.
|  | Цезаролит. | PbMn34+O7*H2O |  |  | Корки из мельчайших псевдогексагональных пластинок. | Чёрный. |  | Металловидный. |  |  | 2 |  | Малахит, кальцит, кварц.
|  | Браннерит. | UTi2O6, U = Th, TR, Са, РЬ, TiFe; часто содержит адсорбированную воду. | Моноклинная (ромбическая). |  | Призматические и изометричные кристаллы. | Чёрный; при выветривании покрывается коричневато-жёлтой плёнкой. |  | Смоляной, стеклянный. |  |  | 4,5-6,5 | 4-5,8 | Акцессорный (примесной) минерал гранитов, скарны, пегматиты, грейзены, реже в кварцевых и кварцево-карбонатных образованиях. | Обычно образуется в магматические и пневматолитогидротермальные стадии интрузивного процесса. | По имени ам. геолога Дж. Браннера (J. Branner) 1850-1922. |  | Гидротермально-метасоматические месторождения. | Руда на уран.
|  | Кюрит. | 2PbO×5H2O3*5H2O
|  | Беккерелит. | 3UO3*3H2O
|  | Цзиншуйит. | MgMn34+O7*H2O
|  | Алюмотантит. | AlTaO4 |  |  | Кристаллы. | [7 empty] | Симпсонит, ворджинит, микролит. | Альбитовые пегматиты. |  | По составу.
|  | Натротантит. | NaTa3O8 |  |  | Вокруг кристаллов симпсонита. | [8 empty] | Альбитовые пегматиты. |  | По составу.
|  | Тантит. | Ta2O5 |  |  | Прожилки до 0,5мм толщиной, линзы. | [7 empty] | Микролит, стибиотанталит, холтит. | Гранитные пегматиты. |  | По составу. | Кола.
|  | Кальциотантит. | CaTa4O4 |  |  | Мелкие кристаллы. | [7 empty] | Шеелит, апатит, микролит. | Гранитные пегматиты с Ta, Nb. |  | По составу. | Кола.
|  | Кокандит. | Sb33+O4(SO4)0,5*0,5H2O
|  | Ульвит. | TiFe2O4
|  | Ауроантимонит. | AuSb5+O3
|  | Сервантит. | Sb3+Sb5+O4(Sb2O4)
|  | Гидросервантит. | Sb2O4*nH2O
|  | Стибиконит. | Sb3+Sb25+O6(OH)*nH2O
|  | Бисмутостибиконит. | Fe0,53+Bi1,33+Sb1,75+O7
|  | Захаровит. | Na4Mn5Si10O24(OH)6*6H2O |  |  | Зёрна 3-10мм. | [7 empty] | Эгирин, дельвоскит, щербаковит, КПШ, натисиит. |  |  | В память о Е.Е. Захарове (1902-1980). | Хибины и Ловозёры.
|  | Триппкеит. | CuSb23+O4
|  | Шафарцикит. | Fe2+Sb23+O4
|  | Кульсонит. | FeV2O4
|  | Партцит. | CuSb25+O6
|  | Трипугиит. | FeSb25+O6
|  | Мопунгит. | NaSb5+(OH)6
|  | Соседкоит. | (K, Na)5(Ta, Nb, Sb)22Al2O60 |  |  | Иголки. | [8 empty] | Гранопегматиты. |  | В честь А.Ф. Соседко (1901-1957). | Кола.
|  | Биндгеймит. | (Pb,Ca)<2Sb25+(O,OH)7
|  | Гидроромеит. | Ca<2Sb25+(O,OH)7.nH2O
|  | Боттиноит. | NiSb25+(OH)12.6H2O
|  | Кермезит. | Sb2OS2
|  | Версилиаит. | Fe2+Fe33+Sb13O32S
|  | Силленит. | Bi2O3 | Кубическая.
|  | Бисмит. | Bi2O3 | Моноклинная.
|  | Сендеровит. | Bi2PbO4
|  | Чеховичит. | Bi2Te4O11
|  | Теллурит. | TeO2
|  | Хекбомит. | (Mg,Fe,Ti,Zn)2(Al,Fe)4(O,OH)8
|  | Карибибит. | Fe22+As43+O9
|  | Шнейдерхенит. | Fe82+As103+O23
|  | Лазаренкоит. | CaFe3+As33+O7*3H2O
|  | Стенхуггарит. | CaFe2+Sb5+As23+O7,5
|  | Лудлокит. | Fe93+As33+As155+O55
|  | Гебхардит. | Pb8As4O11Cl6
|  | Мердокит. | Cu6PbO8
|  | Спертинит. | Cu(OH)2
|  | Парамелоконит. | Cu122+Cu4+O14
|  | Делафоссит. | CuFeO2
|  | Кальциртит. | Ca(Cu, Zr)Zr4Ti2O16 |  |  | Двойники и округлые зёрна. | [7 empty] | Шорломит, магнетит, биотит, флюорит, карбонаты, сфен. | Ультраосновные массивы и карбонатиты; изменённые ийолиты. |  | Назван по составу. | Себльявр (Кольский п-ов).
|  | Канасит. | (Na, K, Ca)5(Ca, Mn)4[Si5O5]5(F, OH)3 |  |  | Зёрна до 3 см. | [7 empty] | Фенаксит, нефелин, эгирин, авгит, адуляр. | Пегматиты, ийолит-уртиты. |  | Назван по составу (Ca-Na-Si). | Хибины.
|  | Фенаксит. | (K, Na, Ca)4(Fe, Fe, Mg, Mn)2(Si4O16)2(OH, F) |  |  | Зёрна (2-4 см). | [7 empty] | Адуляр, нефелин, эгирин, авгит, эвдиалит, сфен, канасит. | Интрузии ийолит-уртитов. |  | Назван по составу (Fe-Na-K-Si). | Хибины.
|  | Герасимовскит. | (Mn, Ca)(Nb, Ti)6(O, OH)16*8H2O |  |  | Пластинки и чешуйчатые агрегаты (1,5x1x1,5 см). | [8 empty] | Уссигниты, гидротермалиты. |  | Найден и назван в честь В.И. Герасимовского, изучен Е.И. Семёновым. | Кольский п-ов.
|  | Сажинит. | Na3CeSi6O15 |  |  | Таблички 5x5x1 мм, зёрна до 3 см. | [7 empty] | Натролит, микроклин, желочной амфибол, шизолит, нептунит, лейкосфенит, карнасуртит. |  |  | Назван в честь основателя TR-промышленности Н.Г. Сажина (1898-1969). | Кольский п-ов.
|  | Бетафит. | (Ca,U,TR)2(Ti,Nb,Ta)3O6(O,F)*H2O
|  | Стениерит. | HCo3+O2
|  | Тааффеит. | MgBeAl4O8 | [14 empty] | Шри-Ланка.
|  | Гетерогенит. | HCo1-х3+(Co,Ni,Cu)х2+O2-х(OH)х*nH2O
|  | Теофрастит. | Ni(OH)2
|  | Параотуэйит. | Ni(OH)2-х(SO4,CO3)0,5х х~=0,6
|  | Ильмайокит. | Na2TiSi3O5(OH)3*nH2O |  |  | Зёрна, корки, щётки, призмы до 2 мм длиной, пластинки. | [7 empty] | Сфалерит, галит, маунтинит. |  |  |  | Долина р. Ильмайок (Ловозёра).
|  | Натрониобит. | NaNbO3 |  |  | Неправильные зёрна, ячеистые выделения, псевдоморфозы по дизаналиту.. | [7 empty] | Доломит, апатит, флюорит, дизаналит, пирохлор. |  |  | Назван по составу. | Лесная варака и Салланлатву (Кола).
|  | Иринит. | (Na, Ce, Th)1-x(Ti, Nb)O3-x(OH)x |  |  | Кубы, октаэдры, двойники по флюоритовому закону. | [7 empty] | Эгирин, микроклин, арфведсонит, эвколит, катаплеит. | Пегматиты; приурочен к комплексу фойяитов. |  |  | Хибины.
|  | Соболевит. | Na14Ca2MnTi3P4Si4O34 |  |  | Кристаллы 0,3-5 мм, сростки с лампрофиллитом, ломонсовитом. | [7 empty] | Лампрофиллит, ломонсовит. | Пегматиты. |  | В честь В.С. Соболева (1908-1982). | Ловозёра (Кольский п-ов).
|  | Ловдарит. | (Na, K)4(Be, Al)2Si2O18*4H2O |  |  | Фарфоровидные и радиально-лучистые агрегаты, призмы до 1-2 мм. | [7 empty] | Чкаловит. |  |  | Назван по словосочетанию «дар Ловозера». | «Юбилейное» (Ловозёра).
|  | Лапландит. | Na4CeTiPSi7O22*5H2O |  |  | Радиально-лучистые и чешуйчатые агрегаты, сростки с беловитом. | [7 empty] | Нордит, термонатрит, нептунит, лейкосфенит, сфалерит. |  |  | Назван по месту находки. | Г. Карнасурт (Ловозёра).
|  | Ревдит. | Na2Si2O5*5H2O |  |  | Выделения неправильной формы до 2 см. | Белый. | [6 empty] | Содалит, анальцим, натролит, виллиомит, беловит, чкаловит. | Нефелиновые сиениты. |  | Назван по посёлку около месту находки. | Г. Карнасурт (Ловозёра).
|  | Цезстибтантит. | (Cs, Na)SbTa4O12 |  |  | Изометричные зёрна 1-3 мм. | [7 empty] | Микролит, танталит, поллуцит. | Гранопегматиты. |  | Назван по составу. | Кола.
|  | Таковит. | Ni5Al4O2(OH)18*nH2O
|  | Джамборит. | (NI,Co,Fe)(OH)2*H2O
|  | Тереземагнатит. | (Co,Zn,Ni)3(OH,Cl)5(SO4)0,5*nH2O
|  | Тунгстит. | WO2(OH)2
|  | Гидротунгстит. | WO2(OH)2*nH2O
|  | Цзисянит. | Pb(W,Fe)2(O,OH)7
|  | Ранкахит. | Ca0,5Fe0,52+V2W4O18*6H2O
|  | Шафрановскит. | (Na, K)6(Mn, Fe)3Si9O24*6H2O |  |  | Тонкозернистый. | [7 empty] | Виллиомит, сидоренкит, олимпит. | Пегматиты. |  | В честь И.И. Шафрановского. | Хибинские и Ловозёрские тундры.
|  | Ильземаннит. | Mo3O8*nH2O
|  | Кехлиенит. | Bi2MoO6
|  | Бунзерит. | NiO
|  | Гидрокасситерит. | SnO2*nH2O
|  | Варламовит. | (Sn,Fe3+)(O,OH)2
|  | Висмирновит. | SnZn(OH)6
|  | Бадделеит. | ZrO2 | [14 empty] | Ковдор.
|  | Натанит. | SnFe(OH)6
|  | Мушистонит. | Sn(Cu,Zn,Fe)(OH)6
|  | Глет (глёт). | PbO | Тетрагональная.
|  | Массикот. | PbO | Ромбическая.
|  | Платтнерит. | PbO2 | Тетрагональная.
|  | Скрутинит. | PbO2 | Ромбическая.
|  | Монтроидит. | HgO
|  | Суитит. | a Zn(OH)2 | Тетрагональная.
|  | Вюльфингит. | d Zn(OH)2 | Ромбическая.
|  | Ашоверит. | g Zn(OH)2 | Моноклинная.
|  | Гуариноит. | (Zn,Co,Ni)3(OH)5(SO4)0,5*2,5H2O
|  | Глаукоцеринит. | (Zn,Cu)5Al3(OH)16(SO4)1,5*9H2O
|  | Шаховит. | Hg4SbO6
|  | Валерит. | Cu2Fe2Mg3S4(OH)6
|  | Отьисумеит. | PbGe4O9
|  | Бартелкеит. | PbFe2+Ge3O8
|  | Зенгеит. | Ga(OH)3
|  | Джалиндит. | In(OH)3
|  | Стоттит. | Fe2+Ge(OH)6
|  | Аргутит. | GeO2 | [14 empty] | Золотая гора.
|  | Борнеманит. | Na4BaTi2NbSi4O17F*Na3PO4 |  |  | Пластинки до 10x8x0,2 мм, чешуйки 0,2x0,1x0,05 мм, волокна. | [7 empty] | Ломонсовит. | Натролитовые пегматиты. |  | Назван в честь химика - исследователя Хибин и Ловозёра. | «Юбилейное» (Ловозёра).
|  | Гидродельхайслит. | K4H4Ca4Al2Si14O38*12H2O | [11 empty] | Гипергенное преобразование ийолит-уртитов. |  |  | Хибины.
|  | Тундрит (Ti-рабдорфанит). | Ce2TiSiO7*4H2O |  |  | Иглы до 5 мм и сферолиты до 1, 5 мм. | [7 empty] | Лампрофиллит, рамзаит. | Пегматиты. |  | Назван по природной зоне находки. | Г. Непхе (Ловозёра).
|  | Торианит. | ThO2
|  | Авиценнит. | Tl2O3
|  | Белянкинит. | CaTi6(O, OH)16*nH2O |  |  | Пластинки, кристаллы. | Серый, желтоватый. | [6 empty] | Микроклин, эгирин, нефелин. | Пегматиты. |  | В 1936 В.И. Герасимовским. | Ловозёра.
|  | Мунирит. | NaV5+O3*2H2O
|  | Навахоит. | V2O5*3H2O
|  | Эшинит (линдокит, синисит). | (Ce, Th)(Ti, Nb, Ta)2*O6 | Ромбическая. |  | Кристаллы, призмы, зёрна. | Бурый до чёрного. | Бурый. |  |  | Раковистый, неровный. | 5,0-6,0 | 4,9-5,3 | Монацит, магнетит, циркон, биотит, колумбит, гранаты, ильменит. | Пегматитовое, в гранитах и щелочных пегматитах. | Хрупок. Реагирует с плавиковой и серной кислотами.
|  | Таусманит. | Ca3(Si[OH]6)(CO3)(SO4)*H2O | Гексагональная. |  | Массы, стебельчатые, землистые, радиально-лучевые агрегаты. | Белый. | Белый. |  |  |  | 3.5 |  | Апофиллит, сперрит, пренит. |  |  |  | Калифорния и Вирджиния (США), Баден - Эйфель - Бавария (Германия), Швеция, Норвегия, Венгрия.
|  | Пенквилксит. | Na4Ti2Si8O22*5H2O |  |  | Комки, желваки до 3 см, радиально-лучистые агрегаты, сферолиты. | Белый (?). | [6 empty] | Маунтинит, эгирин, раит. |  |  | От саам. «кудрявый» и «белый». | «Юбилейное».
|  | Умбозерит. | (Na, K)3(Sr, Mn, Ba, Ca)4ThSi8O23(OH) | Тетрагональная. |  | Неправильные кристаллы до 3x1 мм. | [7 empty] | Сфалерит, беловит, шизолит, минералы Nb. | Уссигнитовые прожилки. |  | Назван по месту находки. | Г. Карнасурт (Ловозёра).
|  | Казаковит. | Na6TiSi7O16(OH)2 |  |  | Мелкие изометричные кристаллы до 2 мм. | [8 empty] | Прожилки уссигнита, секущих мальиниты; файялиты с нордитом, беловитом, вуоннемитом. |  | Назван в честь М.Е. Казакова, совершившего химический анализ. | Ловозёра.
|  | Ломонсовит. | Na4Ti4Si4(O, F)18*2Na3PO4 |  |  | Пластинчатые кристаллы. | [7 empty] | Гакманит, уссигнит, микроклин, лампрофиллит. | Щелочные породы и их пегматиты. |  | В 1936 В.И. Герасимовским в Ловозёрах, в 1953 М.Д. Дорфианом в Хибинах; назван в честь М.В. Ломоносова. | Ловозёра, Хибины.
|  | Треворит. | NiFe2O4
|  | Терскит. | Na4ZrSi6O16*2H2O |  |  | Изометричные и пластинчатые кристаллы 1-2,5 мм. | [7 empty] | Эвдиалит, цирсиналит. | Пегматиты. |  | По месторождению. | Г. Амуайв (Ловозёра) и Терский берег (Кольский п-ов).
|  | Осумилит. | (K, Na)(Mg, Fe)2(Al, Fe)3Al2Si10O30*H2O | Гексагональная. |  | Таблички, призмы. | Тёмно-синий до чёрного. | Белый. |  | Нет. |  | 6 | 3.64 |  | Вулканическое. |  | Провинция Осуми (Япония). | Орегон (США), Германия, о. Сардиния.
|  | Литосит. | K6Al4Si8O25*2H2O |  |  | Округлые зёрна до 1-3 мм. | [7 empty] | Эгирин, нефелин, пектолит, лампрофиллит. | В жилах ультра-агпаитовых пегматитов с нефелином. |  | По содержанию самых распростронённых элементов земной коры. | Хибины.
|  | Миларит. | K2(Ca, Be)4Al2Si24O60*H2O | Гексагональная. |  | Призмы (до 6мм). | Белый с оттенками. | Белый. |  | Нет. |  | 6 | 2,46-2,61 |  | Пегматиты, гидротерма. |  | По местности Валь-Милар (Швейцария). | Кантон Граубюнден (Швейцария), Чехия, Тюрингия (Германия), Мексика, Свакопмунд (Намибия), Бразилия, Кольский п-ов.
|  | Гоннардит. | Na2CaAl4Si6O20*7H2O | Ромбическая. |  | Массы, волокнистые, радиально-лучистые агрегаты, кристаллы редки. | Белый. | Белый. |  | Нет. |  | 4,5-6,0 | 2.26 | Волластонит, хризоколла, пирит, в пустотных базальтах. | Магматическое. |  |  | Калифорния (США), Пюи-де-Дом (Франция), Рим и Сицилия (Италия), Эйфель (Германия), Штирия (Австрия), Норвегия.
|  | Жисмондит (жисмондин). | CaAl2Si2O8*4H2O | Моноклинная. |  | Полусферы, псевдотетрабипирамидальные агрегаты при табличатом двойниковании. | Белый с оттенками. | Белый. |  | Совершенная. |  | 4.5 | 2.27 |  | В базальтовых лавах. |  | В честь (1817) итал. профессора К. Жисмонди. | Исландия, Ирландия, Везувий и Сицилия (Италия), Бавария.
|  | Цинкит. | ZnO | Гексагональная. |  | Массы, пирамидальные кристаллы. | Жёлтый, красный, бурый. |  | Стеклянный. |  | Неровный. | 4 |  | Руды на цинк и свинец. | Метаморфическое. |  | По составу. | Франклин-фёрнэйс и Стерлинг-Хилл (Нью-Джерси, США), Польша, Испания, Австрия. | Руда на цинк.
|  | Сурик. | Pb3O4 | Тетрагональная. |  | Землистые и порошковатые агрегаты. | Красный. |  | Жирный. |  |  | 2-2,5-3 |  | Галенит, церуссит. | Изменение спутников. |  | Древнее название. | Баденвейлер и Хорнаузен (Германия), Боланьос и Зимапан (Мексика), Броукен-Хилл (Австралия), Змеиногорское (Алтай). | Пигмент в красках от ржавчины.
|  | Самарскит. | (Y, U, Fe)2(Nb, Ti, Ta)2O6 | Ромбическая. |  | Неправильные зёрна, скопления. | Чёрный. Характерно наличие корочки бурого или желтовато-бурого цвета. |  | Смоляной. |  |  | 5,0-6 | 5,6-5,8 | Монацит, циркон, уранинит, колумбит, магнетит, топаз, берилл. | Магматическое (?). | По имени рус. горного инженера В.Е. Самарского-Быховца; 1803-1870 | Распространён в гранитных пегматитах различных районов СССР (Урала, Украины, Средней Азии), Норвегии (Хиттерё, Оннерёде), Швеции, Малагасийской Республики, Индии, Японии, Бразилии, США. |  | Руда на уран.
|  | Оннеродит. |  |  |  | Закономерное срастание самарскита с колумбитом.
|  | Кальциосамарекит. | *Ca
|  | Хлопинит. | *Ti
|  | Шикаваит. | *U
|  | Арсенолит (белый мышьяк). | As2O3 | Кубическая. |  | Кристаллы редки, землистые агрегаты. | Белый, серый. |  | Стеклянный. |  | Неровный. | 1.5 |  | Минералы мышьяка. | Окисление мышьяковых минералов. | Ядовит. |  | Сэн-Мари-о-Мин (Эльзас), Лаута и Йоханнегеоргенштадт (Саксония), Сомольнок (Венгрия), Калифорния и Аризона (США). | Научное и коллекционное.
|  | Клаудерит (клаудетит). |  | Моноклинная. |  | Массы, таблички и кристаллы. | Белый. | [8 empty] | Гибок. |  | Сомольнок (Венгрия), на границе Аризоны и Калифорнии (США).
|  | Ферроксигит. |  |  |  | Землистые агрегаты. | Жёлто-бурый. | [6 empty] | Гётит. | Окисление железных руд. | Редок. Преобразуется в гётит.
Ферригидрит.
Швертманнит.
|  | Сребродольскит. | FeO*CaO |  |  | Массы. | Чёрный. | Коричневый. | Полуметаллический. |  |  | 5.5 |  | Анкерит. |  | Магнитен. Хрупок. + HCl.
|  | Кварц. | SiO2 | Тригональная. | Тригонально-трапецоэдрический. | Кристаллы, массы, породы, друзы, зёрна. | Любой, синий - редко. | Белый. | Стеклянный. | Нет. | Раковистый. | 7,0 - эталон шкалы Мооса. | 2.65 | Практически любой минерал (12% земной коры). С нефелином никогда на встречается (последний забирает его в себя, дополняясь до альбита). | Гидротерма, магматическое, пегматиты, пневматолиты, вторичная переработка. | Инертен. | Q. Возможно, нем. «скрежет» (при трении песка). | Каррарское месторождение (самые чистые), Украина, Закавказье, Ц Альпы, Гарц (Германия), Уругвай, Мадагаскар и Бразилия (до 40 тонн), Урал, Памир, Волынь, Алдан, Забайкалье, Акчатау (Казахстан), Валь д'Илье (Швейцария, оконный по форме выделения), Пелона (Перу), Дашкестан, Обман (Якутия). | Абразив, ювелирное, материал на стекло, кварцевые лампы, пропускающие УФ.
|  | Тридимит. |  | Моноклинная. |  | Шестигранные таблички. | Белый. |  | Стеклянный. |  | Раковистый. | 6,5-7,0 |  | Санидин, кварц, кристобалит, фаялит, гематит, авгит, HB. | Сублимация в полостях вулканических пород, в основном кислотных. |  | Trd. В июле 1867 г. Г. фон Рат получил посланные Буркартом куски трахитового порфирита с горы Сан-Кристобаль (Мексика). | Эйфель (Германия), Мон-Дор (Франция), Сьерро-Сан-Кристобаль (Мексика), Везувий (Италия). | Коллекциооное и научное.
|  | Халцедон. | SiO2*nH2O | Не определяется. |  | Натёки, псевдосталактиты. | Жёлтый, коричневый. |  | Матовый. |  | Раковистый. | 7 | [5 empty] | В. Сибирь, Уругвай, Бразилия, р. Лена и Вилюй, Хатанга, Колыма, Тунгуска, Ахалцихский и Боржомский р-ны (Грузия), Армения, Азербайджан, Забайкалье, Крым. | Ювелирная (кабошон).
|  | Сардер. | Халцедон. |  |  |  | Бурый.
|  | Опал (гелькристобалит). | SiO2*6H2O | Не определяется. | Не определяется. | Плотные почки, натёки. | Любой, красный (огненный опал) - очень дорогой. | Белый. | Стеклянный, восковой. | Нет. | Неровный. | 5.5 | 1,9-2,5 | Лимонит, халцедон, минералы группы серпентина. | Осадочное. |  | Санскрит. «драгоценный камень». | Трансильвания, США, Австралия, Мексика, Закавказье, Чувашия, Самара, Урал, Камчатка, Украина, Казахстан, Алтай, Якутия.
|  | Хризопраз. |  | Не определяется. |  |  | Зелёный.
|  | Кернгорн. |  | Не определяется. |  |  | Жёлтый.
|  | Дымчатый кварц. |  | Не определяется. |  |  | Чёрный, тёмно-фиолетовый.
|  | Агат (оникс). |  | Не определяется. |  |  | Голубой. | [10 empty] | Сергеевское (Приморье), Старая Ситня и Голутвин (Подмосковье), Ари-богдо и Далан-Туру (Монголия), Козаков (Чехия), Риу-Гранди-ду-Сул (Бразилия), Семипалатинск (Казахстан), Крутое (Красноярский край).
|  | Сердолик. | SiO2*nH2O | Не определяется. |  |  | Красный, коричневый.
|  | Стишовит. |  | Не определяется. | [8 empty] | 4.25 |  | Магматическое, импактный метаморфизм. |  | В честь сов. физика Сергея Михайловича Стишова, получившего в 1961 году при p = 100000 атм. и t = 1550C этот минерал. | Аризонский метеоритный кратер.
|  | Коэсит. |  | Не определяется. |  | Иногда - включения в алмазе. | [6 empty] | 3.1 | Кимберлит, алмаз. | Магматическое, импактный метаморфизм. |  | Coes. В честь ам. учёного Л. Коэса, получившего в 1953 году при p = 30000 атм. этот минерал.
|  | Авантюрин. |  | Не определяется.
|  | Аметист. |  | Не определяется. |  |  | Фиолетовый. | [10 empty] | Крутое (Красноярский край).
|  | Гелиотроп. |  | Не определяется.
|  | Драгомит. |  | Не определяется.
|  | Енцит. |  | Не определяется.
|  | Жиразоль. |  | Не определяется.
|  | Златоискр. |  | Не определяется.
|  | Искряк. |  | Не определяется.
|  | Карнеол. |  | Не определяется.
|  | Моховой агат. |  |  |  | Дендриты внутри.
|  | Мускусный агат. |  |  |  | С зелёными включениями. | [11 empty] | Крутое (Красноярский край) | Ювелирное.
|  | Празем. |  | Не определяется.
|  | Раухкварц. |  | Не определяется.
|  | Сапфирин. |  | Не определяется.
|  | Сард (-оникс). |  | Не определяется.
|  | Уральский алмаз. |  | Не определяется.
|  | Хрусталь. |  | Не определяется. |  |  | Прозрачен.
|  | Цитрин. |  | Не определяется. |  |  | Жёлтый.
|  | Шайтанский переливт. |  | Не определяется.
|  | Эмералдин. |  | Не определяется.
|  | Юга. |  | Не определяется.
|  | Кристобалит. |  | Тетрагональная. |  | Псевдотетраэдры, псевдокубы, грозди. | Белый, серый. |  | Стеклянный. |  | Раковистый. | 6.5 |  |  | Магматическое, неземное. | Относительно редок. | Crs. | Эйфель (Германия), Франция, Вайоминг и Калифорния (США), Мексика. | Коллекционное.

## Карбонаты.
|  | Название: | Формула: | Сингония: | Класс симметрии: | Форма выделения: | Цвет: | Цвет черты: | Блеск: | Спайность: | Излом: | Твёрдость: | Плотность (г/см3): | Спутники: | Происхождение: | Особые свойства / примечания: | Обозначение, обнаружен, назван: | Месторождения: | Применение:
Карбонаты (вещества состава X[CO3]y). |  | Малахит (медный шпат, медная / малахитовая зелень). | Cu2[CO3](OH)2 | Моноклинная. | Призматический. | Натёки, почки, корки. Кристаллы редки и мелки. | Зелёный, часто характерный рисунок на сколе (чёрные и зелёные окружности). | Зелёный до чёрного. | Матовый. | Совершенная. | Неровный. | 3,5-4,0 | 4 | Халькопирит, борнит, тетраэдрит, халькозин, куприт, медь, лимонит, карбонаты, гематит. | Вторичное. | Реакция на медь - практически единственное отличие от азурита! Переходит в азурит. | Греч. «мальва» - по цвету (?). | Самое лучшее по красоте - исчерпанный Урал (блоки по 50 тонн), Бисби (шт. Аризона, США), Австралия, Конго, Чили, Франция, Гарц и Зигерланд (Германия), Корнуолл (Англия), Цумеб (Намибия), Колвези (Заир), Джезкаган и Саяк (Казахстан). | Поделочный камень (колонны Иссакиевского собора в Петербурге; колонны храма Дианы в Эфесе (сейчас в Храме св. Софии в Стамбуле).
|  | Азурит (медная лазурь / синь). | Cu3[CO3]2(OH)2 | Моноклинная. | Призматический. | Корки, зёрна. | Зелёный до синего. | Голубой. | Шелковистый, матовый, стеклянный. | Совершенная. | Раковистый. | 3,5-4,0 | 3,7-3,9 | Куприт, халькопирит, халькозин, блёклые руды, карбонаты. | Окисление сульфатов меди. | Переходит в малахит. Вскипает в HCl. | По цвету. | Цумеб (Намибия), Шесси (Франция), Лаурион (Греция), Урал, Алтай, Аризона и Нью-Мексика (США), Зиг и Шпессарт (Германия). | Декоративный камень; использовался как краситель.
| Группа кальцита. | Кальцит (известковый шпат). | Ca[CO3] | Тригональная. | Дитригонально-скаленоэдрический. | Массы, натёки, кристаллы - 600 форм, 2000 их комбинаций. | Все цвета радуги, самый частый бесцветный до белого. | Белый. | Стеклянный. | Совершенная в трёх направлениях. | Ступенчатый. | 3,0 - эталон шкалы Мооса. | 2.7 | Доломит, амфиболы, шабазит, кварц, барит, гипс, ангидрит, арагонит, флюорит, кораллы. | Гидротерма, биогенное. Переходит в мрамор (когда составляет известняки) при метаморфизме. | «Вскипает» в соляной кислоте. Если с марганцем - красная люминисценция (Дальнегорск). Пьезоэлектрический эффект. | Cal. Лат. «известь». | Р. Вилюй (Якутия), Крым, Зеравшанский и Гиссарский (Ср Азия), Альпы, Италия, Румыния, Саксония и Гарц (Германия), Мичиган и Миссури (США), Мексика, Фонтенбло (Франция), Дербишир - Камберленд - Корнуолл (Англия), Нижняя Тунгуска, Дальнегорск (Приморье), Кличка (Читинская обл.), Соколовское (Казахстан).
|  | Исландский шпат. |  | Моноклинная. |  | Ромбоэдры. | Бесцветный. | [8 empty] | Двойное лучепреломление. О нём англ. Научное Общество сказало: "Этого не может быть.". |  | Исландия, Иджеванский район Армянской ССР, Крым, Мексика, Кейптаун, единичные находки в Моравии | Оптика.
|  | Арагонит. | Ca[CO3] | Ромбическая. | Ромбо-бипирамидальный. | Корки, массы, натёки, игольчатые и табличатые кристаллы. | Белый с оттенками. | Белый. | Стеклянный. | Несовершенная. | Неровный. | 3,5-4,0 | 3 | Сидерит, лимонит, кальцит, халькопирит, гипс, сера. | Гидротерма, биогенное. | Люминисценция. | Arg. По провинции Арагона (Испания). | Джезказган и Гульшад (Казахстан), Богемия (Чехия), Молина (Арагона, Испания, двойники в виде призм), р. Вилюй (Якутия), Джерфальдо (Гроссето, Италия), С Африка, Аргентина, Мексика, США. | Алебастровые разности - декоративное применение.
|  | Пизолитический арагонит. |  |  |  | Конкреции.
|  | Тарновитцит. | *Pb
|  | Никольскит. | *Zn
|  | Моссотит. |  |  |  | Лучистые, волокнистые массы. | Белый с оттенками. | [10 empty] | Джерфальдо (Гроссето, Италия).
|  | Флос-ферри. |  |  |  | Коралловидные образования. | Белый.
|  | Икаит. | Ca[CO3] * 6H2O | Моноклинная. | [11 empty] | Обнаружен в 1963г. Паули во фьорде Иха в Гренландии.
|  | Жемчуг. | Ca[CO3] |  |  | Оолиты. | Белый. | Белый. | Перламутровый. | Нет. | Неровный. |  |  |  | Биогенное. | Диагностика: бросить в уксус. Подделка не растворится.
|  | Глендонит. |  |  |  | "Ёжики"-сферолиты. | [8 empty] | Псевдоморфозы кальцита по икаиту.
|  | Магнезит (тальковый / горький шпат). | Mg[CO3] | Тригональная. | Дитригонально-скаленоэдрический. | Массы, кристаллы. | Белый, серый, жёлтый. | Белый. | Стеклянный. | Совершенная. | Неровный. | 3,5-4,0 | 3 | Доломит, серпентин, опал, гипс, тальк, хлорит. | Гидротерма, метаморфическое, кора выветривания. | Зеленовато-белая люминисценция. Растворяется в нагретой HCl. | Mgs. По области Магнезии (Фессалия, Греция). | Штирия (Австрия), Силезия (Польша), Эубеа (Греция), Сатка - эндогенный и Халиловское - кора выветривания (Ю Урал), Савинское (В Саян), о. Эльба и Пьемонт (Италия), Моравия (Чехия). | В огнеупорных изделиях; получение магния (те же бенгальские огни); в медицина.
|  | Брейнерит. | *Fe
|  | Смитсонит (цинковый шпат, благородный галмей). | Zn[CO3] | Тригональная. | Дитригонально-скаленоэдрический. | Корки, натёки, зернистые массы. | Белый, зелёный, серый, голубой. | Белый. | Стеклянный. | Совершенная. | Раковистый, неровный. | 4,5-5,0 | 4.3 | Доломит, кальцит, опал, каламин, сфалерит, церуссит, лимонит, малахит. | Кора выветривания. | Люминисценция. Растворяется в соляной кислоте. | В честь Джеймса Смитсона - основателя одного из самых известных музеев минералогии (Смитсоновский институт, Вашингтон, США) | Кабве (Замбия), Цумеб (Намибия), Лаурион (Греция, синие и зелёные конкреции), Баден - Ахен - Вестфалия (Германия), Каринтия (Австрия), Сардиния (Италия), Намибия, Турланское (Казахстан), Нерчь (Забайкалье), Мапими (Мексика). | Руда на цинк. Цветные массы обрабатываются как декоративный камень.
|  | Монгеймит. | 25–28% FeO. |  |  |  | Бурый.
|  | <Без названия> | до 12% FeO и до 21% МnО. |  |  |  | Бурый. | [10 empty] | Маданы (Болгария).
|  | <Без названия> | до 10% СоО. |  |  |  | Розовый. | [10 empty] | Болео (Мексика).
|  | <Без названия> | до 6% CuO. |  |  |  | Яблочно-зелёный. | [10 empty] | Руд. Зыряновский (Алтай).
|  | Сидерит (железный шпат). | Fe[CO3] | Тригональная. | Дитригонально-скаленоэдрический. | Друзы (уплощённые линзовидно изогнутые ромбоэдры), натёки, плотные массы, желваки, сферолиты, седловидные агрегаты. | Бурый, рыжий, серый, побежалость. | Белый. | Стеклянный. | Совершенная. | Неровный. | 3,5-4,5 | 3,7-3,9 | Галенит, халькопирит, тетраэдрит, сфалерит, касситерит, флюорит, анкерит, кварц, кальцит. | Гидротерма, метасоматическое в известняках, хемогенное в залежах углей, гипергенное. | Интенсивно растворяется в подогретой соляной кислоте. | В 1845 году было введено название «сидерит» от греч. «железо». | Панаскерье (Португалия), Айзенрец - Штирия - Гюттенберг (Австрия), Ивигтут (Гренландия), Монт-Сен-Хилер (Квебек, Канада), Бакальское (Урал, гидротермальное), Ю Пиренеи (Испания), Эрцберг - Вестфалия - Гарц (Германия), Керчь - осадочное, КМА - метаморфическое. | Важная руда на железо (мягкие сорта стали). Ценность руды повышается в случае присутствия нескольких процентов марганца.
|  | Родохрозит (малиновый (марганцевый) шпат). | Zn[CO3] | Тригональная. | Дитригонально-скаленоэдрический. | Пучки, корки, натёки. | Розовый. | Белый. | Стеклянный, матовый. | Совершенная. | Неровный. | 3,5-4,5 | 3,3-3,6 | Пирит, пирротин, блёклые руды, марказит, сфалерит, галенит, руды золота, серебра. | Гидротерма, гипергенное. | Медленно растворяется в кислоте. Переходит в файрфилдит. | Быстро растворяется в горячей соляной кислоте с сильным вскипанием. | Бутте (Монтана) и Колорадо (США), Аргентина, Чиатура (Закавказье), Полуночное (Урал), Хозатель (ЮАР), Карпаты, Оденвальд (Германия), Пирении, Гуэльва (Испания). | В чёрной металлургии - как раскислитель и добавка к стали; ювелирное (ступенчатая огранка).
|  | Доломит (бурый шпат). | CaMg[CO3]2 | Тригональная. | Ромбоэдрический. | Массы, зёрна, псевдоморфозы по карбонатам. | Белый, жёлтый, розовый. | Белый. | Стеклянный, перламутровый. | Совершенная. | Неровный. | 3,5-4,0 | 2,85-2,95 | Пирит, марказит, реальгар, тремолит, гематит. | Метаморфическое, осадочное, биогенное. | Медленно растворяется в кислоте. Хрупок. Иногда - люминисценция. | Dol. Швейц. учёный Т. Соссюр в 1792 году первым назвал его в честь фр. геолога XVIII века Д. Доломьё. | Урал, Московская обл., Донбасс, Ю. Сербия, Штирия (Австрия), Швейцария, Румыния, хребет доломитов (юг Ц Альп), Эрцберг (Германия). | Руда на магний; медицина; сельхоз (известкование почв), огнеупор.
|  | Анкерит (жемчужный шпат). | CaFe[CO3]2 | Тригональная. | Ромбоэдрический. | Массы, кристаллы, зёрна. | Белый, жёлтый, розовый. | Белый. | Стеклянный, перламутровый. | Совершенная. | Неровный. | 3,5-4,0 | 2.97 | Сидерит, галенит, сфалерит, аргентит. | Гидротерма в жилах фрейбергского типа. | Люминисценция. При нагреве реагирует с кислотой. | Название дано в 1825 году в честь австр. минералолога М. Анкера. | Франция, Эрцберг и Штирия (Австрия), Ланкашир (Англия), Ю Дакота - Айдахо - Нью-Йорк (США), Венгрия, Колумбия, Намибия, Алжир, Урал, Курская и Воронежская обл. (Россия). | Не имеет (нет больших масс; низкое содержание железа).
|  | Церуссит (белая свинцовая руда). | Pb[CO3] | Ромбическая. | Ромбо-бипирамидальный. | Массы, иголки, зёрна, может замещать фосгенит, ледгиллит, англезит. | Белый, серый, чёрный, бурый, жёлтый. | Белый. | Алмазный. | Несовершенная. | Раковистый. | 3,0-3,5 | 6,4-6,6 | Галенит, пироморфит, англезит, кварц, кальцит. | Гипергенное. | Люминисценция. Переходит в пироморфит. В разбавленной азотной кислоте происходит бурное выделение углекислого газа. | Лат. «белила». | Цумеб (Намибия), Нью-Мехико (США), Австралия, Богемия, Тунис, Сибирь, Тайнинское и Кадаинское (Нерчинский р-он, Забайкалье), Риддерское - Зыряновское - Николаевское (Алтай), Чехия, о. Сардиния, Шотландия, Шварцвальд - Рейнланд - Вестфалия (Германия), Каратау (Казахстан), Мфуати (Конго, полисинтетические двойники). | Руда на свинец; побочный продукт - серебро. Хорошие кристаллы имеют большое коллекционное значение.
|  | Гидроцеруссит | Pb3[CO3]2(OH)2 |  |  | Корочки из таблитчатых кристаллов | Бесцветен. |  |  |  |  | 2.5 |  |  | Образуется на поздних стадиях формирования зоны гипергенеза, в условиях высокой разбавленности вод. |  | По составу. | Руд. Маммот (Аризона, США), Риддер (Алтай), Лаурион (Греция).
|  | Стронцианит. | Sr[CO3] | Ромбическая. | Ромбо-бипирамидальный. | Иголки, кристаллы, шестигранники. | Зеленовато-жёлтый, побежалость. | Белый. | Стеклянный. | Нет. | Раковистый, неровный. | 3,5-4,0 | 3.7 | Целестин, кальцит, халькопирит, пирит. | Гипергенное. | Хрупок. Легко растворяется в кислотах с вскипанием. Окрашивает пламя в красный цвет. | Название - гора Стронциан в Шотландии. | Стронциан (Шотландия), Гарц - Зауэрланд - Мюнстерский бассейн (Германия), Испания, Мексика, Калифорния (США); в небольших количествах: Крым, Ахалцихский р-он (Грузия), Фергана (Узбекистан), Татарстан (Россия), Зальцбург (Австрия). | Руда на стронций; пиротехника, производство сахара и спецстёкол.
|  | Кутнагорит. | CaMn[CO3]2 | Тригональная. |  | Шесты, волокно, пучки, почки, натёки. | Белый с оттенками до розового. | Белый. | Стеклянный. | Совершенная. |  | 3,5-4 | 3.12 | Кальцит, барит, пирит, гроутит, анальцим. |  |  | По месторождению Кутна-Гора. | Руд. Брауншвейг (Германия), Кутна-Гора (Чехия), Италия, Мексика, Япония.
|  | Витерит. | Ba[CO3] | Ромбическая. | Ромбо-бипирамидальный. | Шары, гроздья, иголки, шестигранники, шесты. | Бесцветный, белый, серый. | Белый. | Стеклянный. | Совершенная. | Неровный. | 3,0-3,5 | 4.3 | Сульфиды свинца, железа и цинка, кальцит, барит, доломит. | Гидротерма. | Ядовит! + кислота. | По фамилии английского учёного Витеринга (1741-1799). | Кимберленд - Дурхам - Нортамберленд - Уэстморленд (Англия), Калифорния и Иллинойс (США), Сибирь и руд. Змеинорский на Алтае (Россия), Зальцбург (Австрия). | Руда на барий, материал на спецстёкла.
|  | Гидромагнезит. | Mg5[CO3](OH)2*4H2O | Моноклинная. |  | Массы и розетки. | Бесцветный, белый. | Белый. | Стеклянный, у масс шелковистый, матовый. | Совершенная в одном направлении, несовершенная - в другом. | Раковистый, неровный. | 3.5 | 2.24 | Артинит, кальцит, брусит, доломит, брукит. | Низкотемпературная гидротерма. | Хрупок. + кислота.
|  | Предацуит. | Гидромагнезит с мрамором.
|  | Гидроцинкит. | Zn5[CO3]2(OH)6 | Моноклинная. |  | Землистые массы, натёки, корки, налёты, табличатые кристаллы. | Белый, голубой. | Белый. | Матовый. | Совершенная. | Неровный. | 2.5 | 3,2-3,8 | Карбонаты, минералы меди, гемиморфит. | Вторичный минерал в зоне окисления медных и цинковых руд в присутствии карбонатов. | Хрупок. Голубая люминисценция. |  | Сантадер (Испания), Баден (Германия), Сардиния, Каритния (Австрия), В Силезия (Польша). | Важная руда на цинк.
|  | Аурихальцит (латунный цвет). | (Cu, Zn)5[CO3]2(OH)6; 3:1 < Zn:Сu < 3:2. | Ромбическая. |  | Кристаллы, радиально-лучистые и пластинчатые агрегаты. | Синий с оттенками. | Белый. | Стеклянный. | Совершенная. | Неровный. | 2 | 4.2 | Малахит, тенорит, смитсонит, гемиморфит, лимонит. | Осадочное. | Гибок. |  | Греция, Франция, Шотландия, Румыния, Италия, Намибия, США, Мексика.
|  | Гейлюссит. | Na2Ca[CO3]2*5H2O | Моноклинная. |  | Клинья, псевдооктаэдры. | Белый, серый, жёлтый. | Белый. | Стеклянный. | Совершенная. |  | 2.5 | 2 |  | Осадочное. | Название - от имени Гей-Люссака. | В честь фр. учёного Л.-Ж. Гей-Люссака. | Калифорния и Невада (США), Гоби (Монголия), пров. Мадрид (Испания).
|  | Артинит. | Mg2[CO3](OH)6*3H2O | Моноклинная. |  | Пучки, корки, налёты, радиально-лучистые агрегаты. | Белый. | Белый. | Стеклянный. | Совершенная. |  | 3.5 | 2 | Гидромагнезит в серпентине. |  | Название - от имени Артини. | Открыт в 1792 году, назван в 1902 честь ит. минералолога Э. Артини. | С Италия, Штирия (Австрия), о. Лонг-Айленд - Невада - Калифорния (США).
|  | Хлорартинит. | Mg2(CO3)ClOH*3H2O | [13 empty] | Новые Толбачинские вулканы.
|  | Сода (натрон). | Na2[CO3]*10H2O |  |  | Массы, корки, налёты, таблички. | Белый, серый, бесцветный. | Белый. | Стеклянный. | Совершенная в одном направлении, несовершенная - в другом. | Раковистый. | 1,0-1,5 | 1,4-1,5 | Трона, термонатрит, галит.ю гипс, мирабилит. | Осадочное. | Растворяется в воде и соляной кислоте. | Араб. «солянка» - зола одноимённого растения, богатая содой. | Озёра Кулунинской степи (Казахстан), Доронинское содовое оз. (В Забайкалье), Грузия, Хибины, Везувий, Этна. | Производство стёкол, химпром, металлургия, мыловарение, текстиль, нефтяная промышленность, медицина.
|  | Тихит. | Na6Mg2(SO4)[CO3]4 | [14 empty] | Содовые озёра (США, Уганда).
|  | Ферротихит. | Na6Fe2(SO4)[CO3]4 |  |  | Зёрна 0,5-1мм. | [7 empty] | Шортит, сидоренкит. | Щелочные породы. |  |  | Олений ручей (Кольский п-ов).
|  | Натрит. | Na2[CO3]*H2O | Моноклинная. |  | Мелкие иголочки, порошковатые выцветы или пленки. | Белый, серый. | Белый. |  |  |  | 1.5 | 1.5 |  | Осадочное. | В воде легко растворяется, в холодной соляной кислоте бурно разлагается (с шипением) без остатка. |  | Может быть встречен лишь на сухих местах или в сухих областях. Выцветы на почве в Венгрии и кое-где в Чехословакии в окрестностях Годонина и Нове-Замков. Получается искусственным путем из каменной соли. | Сода используется во многих отраслях, например, в медицине, химической промышленности как чистящее средство.
|  | Трона. | Na3[H(CO3)2]*2H2O |  |  | Корки. | Бесцветный, белый, серый. |  |  |  |  | 2.5 | 2.1 |  | Осадочное в содовых озёрах. |  |  | Кулунды (Россия), Калифорния и Невада (США), Египет. | Сырьё на соду.
|  | Шрекингерит. | NaCa3(UO2)[CO3]3(SO4)F*10H2O
|  | Бастнезит. | (Ce, La)5[CO3]F | Тригональная. |  | Таблички, шесты, массы, зёрна. | Жёлтый до красного. | Белый. | Стеклянный до жирного, на спайности - перламутровый. | Несовершенная до совершенной в одном направлении. | Неровный. | 4-4,5 | 4,9-5,2 | Тисонит, ивникит. | Изменение тисонита и ивникита.
|  | Гидроксилбастнезит. | (Ce, La)5[CO3](OH, F) |  |  | Почковидные агрегаты, щётки. | [7 empty] | Минералы бария, стронция, карбонаты, сульфиды, монацит, магнетит, анкилит. | Пустоты в карбонатных породах. |  | Назван по составу. | Вуориярви (Кольский п-ов).
|  | Бербанкит. | Na3CeSr2[CO3]5
|  | Гидроталькит. | Mg6Al2[CO3](OH)8*4H2O | Тригональная. |  | Чешуя, шестиугольные пластинки. | Белый с оттенками. | Белый. | Перламутровый. | Совершенная в одном направлении, несовершенная - в другом. |  | 2 | 2 | Манасеит, брусит, асбест, пироаурит. | Выветривание магнезиальных пород. | Жирен на ощупь. + кислота.
|  | Доннейит. | Sr3NaCaY[CO3]6*3H2O | Триклинная.
|  | Маккельвиит. | Ba3NaCaUY[CO3]*H2O | Триклинная.
|  | Эвальдит. | Ba(Ca, Y, Na)[CO3]2 | [10 empty] | Кухаренкоит.
|  | Хантит. | (Mg, Ca)3[CO3]4 | Ромбическая. |  | Массы, зёрна. | [6 empty] | 2.7
|  | Манассеит. | Mg6Al2[CO3](OH)16*4H2O | Тригональная. |  | Чешуя, пластинки. | Белый с оттенками, жёлтый. | Белый. | Перламутровый. | Совершенная в одном направлении, несовершенная - в другом. |  | 2 | 2 | Брусит. |  | Термолюминисценция. Очень редок. Жирен на ощупь. |  | Ковдор (Кольский п-ов).
|  | Паризит. | Ca(Ce, La)[CO3]3F2 | Тригональная. |  |  | Коричневый до жёлтого. | Жёлтый. | Стеклянный. |  | Занозистый и раковистый. | 4.5 | 4.36 | Пирит, марказит, доломит, кальцит, альбит, кварц, изумруд, гипс, флюорит, титаномагнетит, анатаз, эгирин, рибекит. |  | Хрупок.
|  | Розазит. | (Cu, Zn)2[CO3](OH)2; 3:2 < Сu:Zn < 2:1. | Моноклинная. |  | Массы, натёки, скорлупки. | Зелёный до синего. | Зелёный. | Стеклянный, у масс - землистый, шелковичтый, матовый. | В двух направлениях под углом 90°. | Раковистый, неровный. | 4.5 | 4-4,2 | Брошантит, аурихальцит, гринокит, сидерит. | Вторичное в медных, цинковых, железных рудах. | Хрупок. + кислота. | По месту находки. | Руд. Розаз (Испания), Кызыл-Эспе (Казахстан).
|  | Макгюйннессит. | (Cu,Mg)2[CO3](OH)2; до 40% CuO; до 27% MgO. |  |  | Сферолиты. | Зелёный. |  |  |  |  | 2.5 |  |  | Хризоколла, малахит, гётит. |  |  | Аззер (Марокко), Н. Зеландия.
|  | Цинкрозазит | (Zn,Cu)2[CO3](OH)2; Zn:Сu = 1. |  |  | Волокнистые агрегаты. | Голубоватый. |  |  |  |  | 1 |  |  | Зона окисления. |  | По составу. | Цумеб (Намибия).
Ураноталит.
|  | Хальконатронит. | Na2Cu[CO3]2*3H2O | [10 empty] | Джорджеит. | Гипергенное.
|  | Джорджеит. | Cu5[CO3]3(OH)4*6H2O |  |  | Натёки. | Светло-голубой. | [6 empty] | Малахит, хальконатролит. | Гипергенное. |  |  | Карр-Бойд (З. Австралия).
|  | <Без названия> | (Cu0,15Mg1,85)2[CO3](OH)2*1,6H2O; 7,6% CuO. |  |  | Волосовидные пушистые агрегаты. | Бледно-голубой. |  | Шелковистый. |  |  | Мягкий. |  | Гидромагнезит, брусит, артинит, бруньятеллит, доломит, арагонит, антигорит. | Гипергенное. |  |  | Р. Б. Уссурка (Приморье).
|  | <Без названия> | (Cu1,4Mg5,6)7[CO3]1,05(OH)1,9*1,5H2O; 23,5% CuO. |  |  | Сростки игольчатых кристаллов и чешуек. | Синий. |  | У кристаллов - стеклянный, у чешуек - перламутровый. |  |  | 3 |  | Гидромагнезит, брусит, артинит, бруньятеллит, доломит, арагонит, антигорит. | Гипергенное. |  |  | Р. Б. Уссурка (Приморье).
|  | Клараит. | (Cu,Zn)3[CO3](OH)4*4H2O; 8-10% Zn. |  |  | Сферолиты из ромбоэдрических кристаллов. | Голубовато-зелёный. |  |  |  |  | 2 |  | Малахит, азурит, оливенитом. | В составе окисленных руд. |  | По месту находки. | Клара (Шварцвальд, Германия).
|  | Каллагханит. | Cu2Mg2[CO3](OH)6*2H2O |  |  | Корки. | Ярко-голубой. | [7 empty] | Кора выветривания серпентинитов.
|  | Минрекордит. | ZnCa[CO3] |  |  | Искривленные ромбоэдрические кристаллы на диоптазе. | Белый. | [7 empty] | Гипергенное. | Реагирует с соляной кислотой.
|  | Брайнангит. | Zn3[CO3,SO4](OH)4 |  |  | Розетки. | Белый. |  | Стеклянный. |  |  | 3 |  |  | Зоны Zn–вой минерализации. |  |  | Англия.
|  | Отавит. | Cd[CO3] |  |  | Ромбоэдрические кристаллики. | Желтовато-бурый. |  | Алмазный. |  |  |  |  | Церуссит, пироморфит. | Гипергенное. | Редчайший и единственный карбонат Cd. | По месту находки. | Отава (Намибия).
|  | Карбоцертит. | Ca0,4Na0,2TR0,2Sr0,2[CO3] |  |  | Зёрна, реже щётки. | [7 empty] | Анкерит, хлорит, сфалерит. |  |  | Назван по составу. | Кольский п-ов.
|  | Шуилингит. | PbCuTR[CO3]3OH*1.5H2O; до 24% TR. |  |  | Корочки из игольчатых кристалликов. | Голубой. | [6 empty] | Малахит, вульфенит, церуссит. | Гипергенное. |  |  | Найден в Шинколобве (провинция Шаба, Заир).
|  | Гунтит. | CaMg3[CO3]4
|  | Фосгенит. | Pb2[CO3]Cl2 | Тетрагональная. |  | Призмы, зёрна, шарообразные, табличатые, пирамидальные агрегаты. | Серый, жёлтый, белый. | Белый. | Стеклянный. | Совершенная в двух направлениях. | Раковистый. | 2,5-3 | 6-6,3 | Галенит. | Преобразование сульфидов свинца. | Продольная штриховка. |  | Лаурион (Греция), Тановиц (Польша), Цумеб (Намибия), Матлок и Дербишир (Англия), Террибл-Майн (Колорадо, США; дословный перевод названия - ужасный рудник), Сардиния (кристаллы до 45 кг весом), Эссен (Германия), Казахстан. | Коллекционное.
|  | Шаннонит. | Pb2[CO3]O |  |  | Фарфоровидные корки. | Белый. |  |  |  |  | 4 |  | Ярозит, гётит, гематит. | Гипергенное. |  |  | Гранд-Риф (Аризона, США).
|  | Сюзаннит. | Pb4[CO3]2(SO4)(OH)2 | Тригональная. |  | Толстотаблитчатые или ромбоэдрические зерна и кристаллы. | Желто-зелёный. |  | Смолистый. |  |  | 2,0-3,0 |  | Свинецсодержацие минералы. | Гипергенное. |  |  | Ледгилл (Шотландия).
|  | Макферсонит. | Pb4[CO3]2(SO4)(OH)2 | Ромбическая. |  | Толстотаблитчатые или ромбоэдрические зерна и кристаллы. | Желто-зелёный. |  | Смолистый. |  |  | 2,0-3,0 |  | Свинецсодержацие минералы. | Гипергенное. |  |  | Ледгилл (Шотландия).
|  | Ледгиллит. | Pb4[CO3]2(SO4)(OH)2 | Моноклинная. |  | Толстотаблитчатые или ромбоэдрические зерна и кристаллы. | Желто-зелёный. |  | Смолистый. |  |  | 2,0-3,0 |  | Свинецсодержацие минералы. | Гипергенное. |  | По месту находки. | Ледгилл (Шотландия).
|  | Наследовит. | Pb3Al[CO3]4(SO4)0.5*5H2O; до 1% Zn. |  |  | Сферолитовые и спутанно-волокнистые агрегаты. | Белый. |  |  |  |  | 2 |  |  | Гипергенное. |  |  | Алтын-Топкан, Сардоб (Узбекистан).
|  | Дундасит. | PbAl2[CO3]2(OH)4*2H2O |  |  | Радиально-лучистые и спутанно-волокнистые агрегаты. | Белый. | [6 empty] | Смитсонит, гидросмитсонит, крокоит, поздний церуссит. | Гипергенное.
|  | Бисмутит. | Bi2[CO3]O2 |  |  | Псевдоморфозы по висмутину, состоящие из охристых образований. | Жёлтый, серый, чёрный. | [6 empty] | Кальцит, бисмоклит, сендеровит, бисмит, сенармонтит. | Медленное окисление висмутина.
|  | Бейерит. | Bi2Ca[CO3]2O2 |  |  | Массы, пластинчатые агрегаты. | Белый. | [6 empty] | Кварц, бисмутит. | Гипергенное. |  |  | Шнееберг (Саксония).
|  | Кеттнерит. | BiCa[CO3]OF | [11 empty] | Гипергенное.
|  | Шаманскиит. | Hg8+(H3O)4+(Ni,Mg)3[CO3]6(OH)6*1.5H2O |  |  | Игольчатые кристаллы. | Сине-серый. | [6 empty] | Киноварь, ртуть, монтроиодит. | Гипергенное. | На свету темнеет. |  | Клир-Крик (Калифорния, США).
|  | Сферокобальтит. | Co[CO3] |  |  | Корки. | Малиновый. | [6 empty] | Эритрин, гетерогенит, Со-адамин, Со-кальцит. | Гипергенное. |  |  | Шнееберг (Саксония), Дашкесан (Азербайджан).
|  | Кошиит. | Ni[CO3] |  |  |  | Зелёный. | [7 empty] | Гипергенное. |  |  | Медное месторождение КНР.
|  | Гаспеит. | (Ni,Mg,Fe)[CO3] |  |  | Ромбоэдрические зёрна. | Зелёный. |  |  |  |  | 5 |  | Аннабергит. | Окисление миллерита. |  |  | Квебек (Канада).
|  | Хеллиэрит. | Ni[CO3]*6H2O | [11 empty] | Гипергенное.
|  | Наллагайнит. | Ni2[CO3](OH)2 |  |  | Сферолиты. | Зелёный. | [7 empty] | Гипергенное. |  |  | Заир, Камбалда (З. Австралия).
|  | Глаукосферит. | (Ni,Cu)2[CO3](OH)2; до 26% NiO. |  |  | Сферолитовые корочки. | Зелёный. | [7 empty] | Гипергенное. |  |  | Камбалда и др. (З. Австралия).
|  | Колвезит. | (Co,Cu)2[CO3](OH)2; 23% СоО, до 48% CuO. |  |  | Корки. | Тёмно-серый. |  |  |  |  | 4 |  |  | Гипергенное. |  |  | Заир, Камбалда (З. Австралия).
|  | Комблайнит. | (Ni,Co)2[CO3](OH)2*nH2O; Ni:Со = 2:1. |  |  | Натёчные корки. | Бирюзовый. | [7 empty] | Гипергенное. |  |  | Заир, Камбалда (З. Австралия).
|  | Камбальдаит. | NaNi4[CO3]3(OH)3*3H2O |  |  | Игольчатый. | Зелёный. | [7 empty] | Гипергенное. |  |  | Заир, Камбалда (З. Австралия).
|  | Заратит. | Ni3[CO3](OH)4*4H2O | [11 empty] | Гипергенное.
|  | Ривесит. | Ni6Fe2[CO3](OH)16*4H2O |  |  | Табличатые кристаллы. | Жёлтый. | [7 empty] | В зоне окисления Cu–Ni месторождений. | Редок. |  | Бушвельд (ЮАР).
|  | Нахколит. | Na[HCO3] | Моноклинная. | [7 empty] | 2.5
|  | Сергеевит. | Ca2Mg11[CO3]13*10H2O |  |  | Желваки. | Белый. |  |  |  |  | 3.5 |  |  | Выветривание пироксенового скарна, содержащего сульфидную минерализацию. | Реагирует с кислотами. |  | Тырныауз (Северный Кавказ).
|  | Параалюмогидрокальцит. | CaAl2[CO3]2(OH)4*6H2O |  |  | Сферолиты. | Белый. |  |  |  |  | 2 |  |  | Гипергенное. | Реагирует с соляной кислотой. |  | Водинское и Гаурдакское.
|  | Лантанит. | (Ce,La)2[CO3]3*8H2O; до 20% Се2О3, до 15% La2O3, до 14% Nd2O3. |  |  | Пластинки. | Бесцветный. |  |  |  |  | 2.5 |  | Малахит, брошантит, познякит, халькоалюмит. | Гипергенное. | Реагирует с соляной кислотой. |  | Уэльс (Англия).
|  | Натрофайргилдит (ниерерит). | Na2Ca[CO3]2 | Ромбическая. |  | Пластинки 1-2 мм, веерообразные агрегаты. | [5 empty] | 3 |  |  | На глубине 70 м в карбонатных жилах. |  | Назван по составу Ю.Л. Капустиным. | Вуориярви (Кольский п-ов).
|  | Анкилит. | CeSr[CO3]2(OH)*H2O |  |  | Кристаллики 0,5-2 мм. | Медово-жёлтый. | [7 empty] | Пустоты выщелачивания в натролитовых жилах. |  | Найден Э.М. Бонштедт-Куплетской в СЗ отроге г. Кукис-Вумм-Чорр; проанализирован Г.П. Черник. | Хибины.
|  | Кухаренкоит. | Ba2Ce[CO3]3F |  |  | Дендриты.
|  | Бренкит. | Ca2[CO3]F2 | Гексагональная. |  | Радиальные, шарообразные агрегаты d=0,7см из удлинённых кристаллов. | Бесцветный. | Белый. | Алмазный. |  |  | 5 |  |  | Гидротерма в трещинах древнего вулкана. | Мечта коллекционера. | В 1978 году был признан новым видом, до этого считался кальцитом. | Местный минерал в м-ние Эйфель (Германия).
|  | Баренцит. | Na7AlH2[CO3]4F4 |  |  | Выделения размером до 5 мм. | [8 empty] | Гидротермалит. |  | В честь В. Баренца. | Хибины.

## Сульфаты.
| Название: | Формула: | Сингония: | Класс симметрии: | Форма выделения: | Цвет: | Цвет черты: | Блеск: | Спайность: | Излом: | Твёрдость: | Плотность (г/см3): | Спутники: | Происхождение: | Особые свойства / примечания: | Обозначение, обнаружен, назван: | Месторождения: | Применение:
Сульфаты (вещества состава X[SO4]y). | Гипс (лёгкий шпат). | Ca[SO4]*2H2O | Моноклинная. | Призматический. | Зёрна, «ласточкины хвосты», кристаллы. | Прозрачный с оттенками. | Белый. | Перламутровый, стеклянный. | Совершенная в одном направлении, несовершенная в двух направлениях. | Неровный. | 2,0 - эталон шкалы Мооса. | 2,3-2,4 | Мирабилит, арагонит, пирит, малахит. | Осадочное. | При нагреве теряет воду. | Греческий термин для обозначения минерала и продуктов обжига. | С Германия, Франция, Италия. Сицилия, Ср Польша, Кунгур и Троицкое (Урал), Прикамье, Поволжье, Бахмуты и Донбасс (Украина). | Строительство.
Алебастр.
| Селенит. |  |  |  | Волокнистые массы. | Розовый.
Сатин.
| Роза пустыни. |  |  |  | Розы.
| Ангидрит (муриацит, кубический шпат). | Ca[SO4] | Ромбическая. | Ромбо-бипирамидальный. | Кристаллы, натёки, зёрна. | Белый. | Белый. | Перламутровый, стеклянный. | Средняя. | Занозистый. | 3,0-4,0 | 2,9-3 | Гипс, галогениды. | Метаморфическое, осадочное. | + HCl. Поглощая воду, увеличивается в объёме на ~60%. | Греч. «безводный» (по отношению к гипсу). | Бекс и Симплон (Швейцария), Аусзее и Ишль (Австрия), Величка (Польша), З Приуралье, Поволжье, З Казахстан, Дарасун, Урал, Карамаз, Ю Гарц (Германия, осадочное и гидротермальное происхождение), Бахмуты (Украина). | Производство бумаги и серной кислоты.
| Вульпинит (бергамский мрамор). |  |  |  | Тонкозернистый. | Голубой.
| Бассанит. | Ca[SO4]*0,5H2O | [11 empty] | Возгоны. | Растворим. |  | Толбачикские вулканы.
| Барит (тяжёлый шпат). | Ba[SO4] | Ромбическая. | Ромбо-бипирамидальный. | Массы, розы, 20 габитусов. | Белый, прозрачный. | Белый. | Перламутровый, стеклянный. | Совершенная в одном направлении. | Ступенчатый. | 3,0-3,5 | 4.5 | Кальцит, флюорит, пирит, сидерит, галенит. | Гидротерма, икосаэдрические кристаллы - хемогенное осадочное. | Не растворяется в кислотах. Окрашивает пламя в красный цвет. | Первые кристаллографические исследования - Р.-Ж. Гаюи. Название дано минералологом Карстеном в 1800 году от греч. "барис" - тяжёлый. | Коунрад, Майкаин (Казахстан), Эльбрус (Кавказ), З Грузия, Каракал (Туркмения), С Шотландия, Оклахома и Колорадо (США), Камберленд - Уэстморленд - Корнуолл (Англия), Зауэрланд - Вестфалия - З Эрцберг - Шварцвальд - Гарц (Германия), Ардеш (Франция). | Пигмент в производстве красок и бумаги, медицина, оптика.
| Фосфорный камень. | [13 empty] | При прокаливании с углём - светится в темноте.
| Целестин. | Sr[SO4] | Ромбическая. | Ромбо-бипирамидальный. | Кристаллы, призмы. | Характерен голубой цвет, также - красный. | Белый. | Перламутровый, стеклянный. | Совершенная. | Занозистый. | 3,0-3,5 | 3,9-4,0 | Кальцит, гипс, арагонит, сера. | Гидротермальное, метасоматическое. Мощные залежи в доломитах, известняках. | Окрашивает пламя в красный цвет. | Лат. «небесный» - по цвету. | Башкирия, Закаспий, Якутия, Верх. и Ср. Поволжье, Бристоль (Англия), Тунис, США (кристаллы до 75 см), Зальцбург и Штирия (Австрия), Сицилия (выщелачивание известняков), Вестфалия и Йена (Германия), Гранада (Испания), Мадагаскар. | Главная руда на стронций; пиротехника (красный цвет пламени); рафинирование сахара; ядерная промышленность; производство красок.
| Алунит. | KAl3(OH)6[SO4]2 | Тригональная. |  | Корки, массы, почки редки. | Красный, белый, серый, жёлтый, бурый. | Белый. | Жирный, стеклянный. | Несовершенная. | Раковистый, занозистый. | 3,0-3,5 | 2,6-2,9 | Каолинит, опал. | Метасоматическое, гипергенное в сульфидных местророждениях, фумаролы в основных породах. | Пироэлектрик. | Сокращение от алюминилит. | Донбасс и Часов Яр (Украина), Азербайджан, Журавлинское (Урал).
| Левигит. | * H2O |  |  | Коллоидный.
| Натроалунит. | 1/2 Na = K
| Ярозит. | KFe3(OH)6[SO4]2 | Тригональная. |  | Корки, землистые массы, налёты, конкреции. | Жёлтый до бурого. | Жёлтый, белый.. | Жирный, стеклянный. | Несовершенная. |  | 2,0-2,5 |  | Лимонит, гематит, гипс, кварц, опал, пизанит, халькантит. | Гипергенное, кора выветривания в породах с сульфидами железа. | + HCl. |  | Блява (Урал).
| Натроярозит. | NaFe33+[SO4]2(OH)5 | [14 empty] | Блява (Урал).
| Аммонийярозит. | NH4Fe33+[SO4]2(OH)5
| Плюмбоярозит. | Pb0,5Fe33+[SO4]2(OH)6; до 15–20% Pb. |  |  | Массы. | Бурый. | [7 empty] | Образуется по церусситовым рудам и может быть переотложенным. |  |  | Лачин-Хана (Узбекистан).
| Дораллхарит. | Tl0.8K0.2Fe3[SO4]2(OH)6 |  |  | Порошковатый. | Жёлтый. | [10 empty] | Аллохар (Македония).
| Аргентоярозит. | AgFe33+[SO4]2(OH)5 | [11 empty] | Окисление серебросодержащих руд. |  |  | Руд. Тинтик (США).
| Гидроксониевый ярозит. | H3O+Fe33+[SO4]2(OH)5
| Мелантерит (железный купорос). | Fe[SO4]*7H2O | Моноклинная. |  | Массы, корки, кристаллы, волокнистые агрегаты. | Зелёно-жёлтый. | Зелёный. | Матовый, стеклянный. | Совершенная в одном направлении. |  | 2 | 1.9 | Халькантит, пирит, марказит, халькопирит и пирротин. | Гипергенное, кора выветривания в сульфатах, преобразование халькантита. | Вяжущий вкус. В воде легко растворяется и раствор реагирует на железо. (После добавки перекиси водорода и капли раствора желтой кровяной соли - железистосинеродистого калия K4[Fe(CN)6] - образуется берлинская лазурь). |  | В ЧССР встречается на рудных месторождениях как продукт окисления пирита, марказита, халькопирита и пирротина (Банска-Штьявница и др.), в квасцовых сланцах (около Пльзеня) и на угольных отвалах (Росице). | Используется в химической промышленности, для дезинфекции и других целей.
| Цинкмелантерит. | (Fe,Zn)[SO4]*7H2O | Моноклинная. |  | Налёты, выцветы. | Белый, зеленоватый. | [6 empty] | Гипс, мелантерит, эпсомит. | Гипергенное.
| Роценит. | Fe[SO4]*4H2O
| Сидеротил. | Fe[SO4]*5H2O
| Ссмольнокит. | Fe[SO4]*H2O
| Таурисцит. | Fe[SO4]*7H2O | Ромбическая.
| Халькантит (медный купорос). | Cu[SO4]*5H2O | Триклинная. |  | Массы, почки, натёки, кристаллы, редки. | Синий. | Слабо-голубой. | Матовый, стеклянный. | Несовершенная. | Неровный. | 2,0-2,5 | 2,2-2,5 | Мелантерит. | Гипергенное, кора выветривания в сульфидах. | Горький вкус. Яд! |  | Банcка-Штьявниц (Чехия), Югославия, Чили, Кургашинкан (Ср Азия), Акчагыл и Джезказган (Казахстан), Сугатовское и Белоусовское (З. Алтай), Блява (Урал), Германия, Испания. | Используется в красильной промышленности, типографском деле, электротехнике для зашиты растений и др.
| Халькокианит. | Cu[SO4] | [11 empty] | Возгоны. |  |  | Толбачикские вулканы.
| Пуатвенит. | Cu[SO4]*H2O |  |  | На медной руде. | Розовый. | [7 empty] | Гипергенное. |  |  | Хет-Крик (Британская Колумбия, Канада).
| Бутит. | Cu[SO4]*7H2O |  |  |  | Голубой. | [7 empty] | Гипергенное, кора выветривания в сульфидах.
| Кизерит. | Mg[SO4]*H2O | Моноклинная. | Призматический. | Зёрна. | Белый с оттенками. | Белый. | Стеклянный. | По призме. |  | 3,0-3,5 | 2.57 | Ангидрит, галогениды. | Соляные месторождения. | Хрупок. |  | Германия. | Руда на магний; получение горькой соли.
| Эпсомит (горькая соль). | Mg[SO4]*7H2O | Ромбическая. | Ромбо-дисфеноидальный. | Натёки, выцветы, зёрна, волокнистые, землистые агрегаты, реже - кристаллы до 10см. | Белый с оттенками. | Белый. | Стеклянный. | Хорошая. |  | 2,0-2,5 | 1.7 | Карналлит, кизерит, галит, ангидрит, гипс. | Осадочное, также в породах, вмещающих оруденение, особенно в серпентинитах, изменение пирита. | Хрупок. При 100-238C теряет кристаллизационную воду. | Название - по источнику в Англии (см. Месторождения). | Возникает при изменении пирита (Банска-Штьявница (Чехия)). Выцветы широко развиты в степях (Западная Сибирь) и на угольных отвалах. Растворен в горьких минеральных водах (Эпсом (Англия)). | Применяется в медицине и химической промышленности.
| Мирабилит. | Na2[SO4]*10H2O | Моноклинная. | Призматический. | Кристаллы, корки, массы. | Белый с оттенками, жёлтый. | Белый. | Жирный, стеклянный. | Совершенная в одном направлении. | Раковистый. | 1,5-3,0 | 1.5 | Гипс, галогениды. | Осадочное. | Горький вкус. | Лат. «удивительный» (искусственный аналог был получен И. Глаубером случайно). | Кристаллы в соляных месторождениях - Австрия, Испания, Сицилия; формируется месторождение в заливе Кара-Богаз-Гол (Каспийского море), Поволжье, Баталпашинские озёра (Кавказ), Закавказье, Барабинская и Кулундинская степи, Селегинское озеро (Забайкалье). | Мирабилит используется в медицине, стекольной и химической промышленности.
| Магнезия. | Mg[SO4]
| Гексаэдрит. | Mg[SO4]*6H2O
| Англезит. | Pb[SO4] | Ромбическая. | Ромбо-бипирамидальный. | Кристаллы, псевдоморфозы по галениту. | Белый, серый. | Белый. | Стеклянный. | Средняя. | Раковистый. | 2,5-3,0 | 6,1-6,4 | Родохрозит, галенит, лимонит. | Вторичное. | Преобразование в/из родохрозит, окисление галенита. | Впервые найден на о. Англси (Уэльс) в 1779 году (название по месту находки). | Цумеб (Намибия), Марокко, Берёзовский (Урал), Алтай, Нерчинское (Забайкалье), о. Сардиния, Линарес (Италия), Шотландия, Эйфель и Баден (Германия), Каринтия (Австрия). | В основном научное и коллекционное; в крупных залежах - руда на свинец.
| Полигалит. | K2Ca2Mg[SO4]4*2H2O | Триклинная. | Пинакоидальный. | Волокнистые, реже столбчатые и листоватые агрегаты. | Серый, жёлтый, красный, белый. | Белый. | Стеклянный, матовый, шёлк. | Средняя в двух направлениях. | Неровный. | 3-3,5 | 2,7-2,8 | Калийные соли, ангидрит, гипс. | Осадочное. | Окрашивает пламя в фиолетовый цвет. | Греч. «много» и «соль». | Штасфурт (Германия), Бад-Ишль и Хальштадт (Австрия), Техас и Нью-Мексико (США). | Калийная соль.
| Линарит. | CuPb[SO4](OH)2 | Моноклинная. |  | Длинные кристаллы, таблички, друзы, корки. | Синий. | Голубой. | Шёлковый, матовый. | Совершенная. | Раковистый. | 2.5 | 5,3-5,5 | Минералы меди и свинца. | Окисление минералов меди и свинца. | Очень схож с азуритом. | По городу Линаресу в Испании, где был впервые найден в 1839 году. | Цумеб (Намибия), Ортиз (Катамарка, Аргентина), США, Броукен-Хилл (Австралия), Берёзовское (Урал), Алтай, о. Сардиния, Англия, Шотландия. | Научное и коллекционное.
| Каледонит. | Cu2Pb5(CO3)[SO4]3(OH)6 | Ромбическая. |  | Призмы, иглы, пучки, налёты. | Голубой. | Зелёный. | Стеклянный. | Средняя. |  | 2,5-3 | 5,6-5,6 | Минералы меди и свинца. | Окисление минералов меди и свинца. | Штриховка. Редок. | Впервые найден в Шотландии. | Камберленд (Англия), Россия, Аризона (США).
| Бёданит (бедантит). | Fe3Pb(AsO4)[SO4](OH)6 | Триклинная. |  | Таблички, ромбоэдры, псевдокубы. | Тёмно-зелёный, коричневый, чёрный. | Зелёный. |  | Средняя. |  | 3,5-4,5 | 4-4,3 | Церуссит, англезит, вульфенит, миметезит, скородит, фармакосидерит. | Вторичное. | Замещается опалом и лимонитом. Для диагностики требуется рентгеновский контроль. |  | Гульшад - Кызыл-Эспе - Майкаин (Казахстан), Вестервальд (Германия), Греция, Мексика, Аризона (США), Намибия.
| Брошантит. | Cu[SO4](OH)6 | Моноклинная. |  | Призмы, массы, зёрна. | Зелёный с оттенками. | Зелёный. | На спайности - перламутровый, стеклянный. | Совершенная в одном направлении. | Раковистый, неровный. | 3,5-4 | 3.97 | Малахит, азурит, тенорит, куприт, каледонит, церуссит, атакамит, хризоколла, цианотрихит, лимонит. | В зоне окисления минералов меди. | + кислота. | Название - по имени минералолога и геолога А. Ж. Брошана (1772-1840). | Удокан, Цумеб (Намибия), Аризона - Юта - Нью-Мексико (США), Папозо и Чаллаколло (Чили), Айн-Барбар (Алжир), Резбанья (Румыния), Сардиния (Италия), Гумешевское и Меднорудянское (Урал), Алтай. | В производстве меди.
| Серпиерит. | Ca(Cu, Zn)4[SO4](OH)6*3H2O | Ромбическая. |  | Корки, волосья, крошечные кристаллы, лучистые агрегаты. | Голубой. | Голубой. | Матовый. | Средняя. |  | Не определима. | 3.07 | Линарит, смитсонит. | Гипергенное, техногенное. |  |  | Акчагыл (Казахстан), Фестивальное (Комсомольский рудный район), о. Росса (Антарктида), Ирландия, Греция, Зауэрланд и отвалы около р. Эмс (Германия).
| Цианотрихит. | Cu4Al2[SO4](OH)12*2H2O | Ромбическая. |  | Радиально-лучистые агрегаты. | Синий с оттенками. | Голубой. | Стеклянный. |  |  | Не определима. | 2,74-2,95 | Медь. | В зоне окисления минералов меди. | Редок. | По Клокеру (1839) от греч. - синий волос. | Меднорудянск (Урал), Коунрада (Казахстан), Удокан, Лачин-Ханы (Узбекистан), Маданы (Болгария), Лаурион (Греция), Аризона - Невада - Юта - руд. Бисби (США), З Банаты (Румыния), Франция, Ю Африка.
| Эттринит. | Ca6Al2[SO4]3(OH)12*24H2O | Гексагональная. |  | Гексагональные бипирамиды, призмы, иглы. | Белый. | Белый. | Шёлковый, стеклянный. | Совершенная. |  | 2-2,5 | 1.77 | Томсонит. | В полостях в известняковых включениях базальтовых лав. |  |  | Эйфель и около Эттрингена (Германия), Нью-Джерси (США), С Ирландия.
| Сидеронатрит. | Na2Fe[SO4]2(OH)*3H2O | Ромбическая. |  | Корки, зёрна, массы, волокно. | Оранжевый до жёлтого. | Белый. | Стеклянный. | Средняя. |  | 1,5-2,5 |  | Пирит, мелантерит. | Выветривание пирита в сухих условиях. |  | Впервые найден в пров. Тарапака (Чили). | Вест-Индия, Боливия, Рурская обл. (Германия).
| Метасидеронатрит. | Na2Fe3+[SO4]2OH.2H2O |  |  | Призмы. | Жёлтый. | [7 empty] | Ещё более сухие условия, высушивание сидеронатрита.
| Глауберит. | Na2Ca[SO4]2 | Моноклинная. |  | Волокно, кристаллы, земля. | Бесцветный до белого с оттенками. | Белый. | Стеклянный, шёлковый. |  | Раковистый. | 2,5-3 |  |  | Осадочное, фумарольное. | Хрупок. |  | Везувий, Вилларубия (Испания), Лорен, Германия, Австрия, Россия, залив Кора-Богаз-Гол. | Слабительное; смягчение тканей.
| Сингенит. | K2Ca[SO4]2*H2O | Моноклинная. |  | Корки, призмы, массы. | Белый. | Белый. | Стеклянный. | Совершенная в одном направлении, средняя - в другом. | Раковистый. | 2.5 | 2-2,6 | Афтиталит, мирабилит, галит. | Вулканическое. |  |  |  | Руда на калий.
| Леонит. | K2Mg[SO4]2*4H2O
Уранопилит.
| Тенарит (тенардит). | Na2[SO4]*2H2O | Ромбическая. |  | Бипирамиды, реже - таблички. | Белый. |  | Стеклянный. |  | Неровный. | 2,5-3 |  |  | Осадочное в соляных озёрах. |  |  | Эспартинас (Испания), Канада, США. Сибирь, Египет, Судан, Сахара, Ц. Азия, Чили, около Каспийского моря. | В химической и стекольной промышленности как источник соды.
| Крёнкит. | Na2Cu[SO4]2*2H2O | Моноклинная. |  | Призмы, волокно, корки, массы. | Синий с оттенками. |  | Стеклянный. |  |  | 2,5-3 |  | Халькантит, атакамит, антлерит, брошантит, гипс. | В сернистых залежах. | Редок. | Название - учёный Б. Крёнке, который впервые провёл его анализ. | Чукикамата (Чили), Капокаламита (Эльба). | Руда на медь вместе со спутниками.
| Ботриоген. | MgFe[SO4]2(OH)*7H2O | Моноклинная. |  | Призмы, лучи, шаровидные агрегаты. | Красный. |  | Стеклянный. |  |  | ~2,5 |  | Пирит. | Вторичное в пиритовых месторождениях, особенно в засушливой местности. |  |  | Чукикамата (Чили), руд. Аргентины, ФРГ, Кноксвилль (Калифорния, США), Корнуолл (Англия), Раммельсберг (Германия), Мадени-Закли (Иран), Фалун (Швеция).
| Цинкботриоген. | (Zn,Mg)Fe3+[SO4]2(OH)*7H2O
| Госларит (цинковый купорос). | ZnSO4*7H2O | Ромбическая. |  | Изредка образует игольчатые кристаллы, корки и пленки; обычно имеет радиальноволокнистый, почковидный и сталактитоподобный облик. | Бесцветный или белого цвета с серым, желтоватым или очень слабым зеленоватым оттенком. | Белый. | Стеклянный. |  |  | 2-2,5 | 2 |  | Образуется в цинксодержащих рудах. | В воде растворим, имеет горько-соленый вкус. |  | Чехия (Банска-Штьявница), около Гослара (Гарц, Германия). | Используется в медицине и типографском деле.
| Калиевые квасцы. | KAl(SO4)2*12H2O | Кубическая. |  | Встречаются в виде стебельчатых, радиальноволокнистых агрегатов, также могут иметь сталактитоподобную форму, часто образуют выцветы, например, в трещинах лав и сланцев. Искусственные кристаллы имеют форму октаэдров или кубов. | Прозрачный или белого цвета | Белый. | Стеклянный. |  |  | 1-2,5 | 1,5-1,75 |  | Образуются при разложении пирита, чаще всего в угольных отвалах. | В воде легко растворяются и имеют сладковато-вяжущий вкус. Пламя окрашивают в фиолетовый цвет. |  | Крупные месторождения находятся в Италии, США (Гионопа в штате Невада), провинция Чжэцзян (КНР).
| Шотландит. | Pb[SO3] |  |  | В пустотках по выщелоченному бариту в виде друз из клиновидных кристаллов длиной до 1мм. | Светло-желтый. |  | Алмазный. |  |  | 2 |  | Ланаркит, барит. | Отмечается принадлежность шотландита к наиболее поздним гипергенным минералам. |  | По стране, где был обнаружен. | Лёдхиллс в Шотландии.
| Ссмикит. | Mn[SO4]*H2O | [11 empty] | Гипергенное. |  |  | Чехия, Венгрия, Япония.
| Маллардит. | Mn[SO4]*7H2O | [11 empty] | Гипергенное. |  |  | Чехия, Венгрия, Япония.
| Илезит. | Mn[SO4]*4H2O | [11 empty] | Гипергенное. |  |  | Чехия, Венгрия, Япония.
| Джококуит. | Mn[SO4]*5H2O | [11 empty] | Гипергенное. |  |  | Чехия, Венгрия, Япония.
| Хвалетицеит. | (Mn,Mg)[SO4]*6H2O | [11 empty] | Гипергенное.
| Пизанит. | (Fe2+,Cu)[SO4]*7H2O | [11 empty] | Гипергенное.
| Кировит. | (Fe2+,Mg)[SO4]*7H2O | [11 empty] | Гипергенное.
| Морит. | (NH4)2Fe2+[SO4]2*6H2O |  |  | Порошковатый. | Бледно-зелёный. | [7 empty] | Окисление железистых сульфидов.
| Галотрихит. | Fe2+Al2[SO4]4*22H2O |  |  | Волосовидные кристаллы. | Желтоватый, зеленоватый. | [6 empty] | Мелантерит, гипс, эпсомит. | Окисление пирит- и пирротинсодержащих руд, развитых в глиноземистых породах (углистых сланцах). | На воздухе буреет. |  | Блява (Урал), руд. Саксония, Калифорния, Чили, Иран.
| Вольтаит. | Fe32+Fe3+[SO4]3*4H2O |  |  | Корки. | Чёрный. |  | Смоляный. | [5 empty] | Гипергенное. | Солёный вяжущий вкус, растворяется в воде
| Цинковольтаит. | K2Zn5Fe33+Al[SO4]12*18H2O | Кубическая. |  | Октаэдрические кристаллы. | Чёрно-зелёный. | [10 empty] | Сите Шань (Китай).
| Ремерит. | Fe2,52+Fe3+[SO4]*14H2O | [11 empty] | Гипергенное.
| Билинит. | Fe2+Fe23+[SO4]*22H2O | [11 empty] | Гипергенное.
| Метавольтин. | Fe42+Fe23+[SO4]6(OH)2*9H2O |  |  | Таблички. | Зеленоватый. | [6 empty] | Галотрихит. | Гипергенное. | Солёный вяжущий вкус, растворяется в воде |  | Дубник (Чехия).
| Копиапит. | (Fe2+,Mg,Zn,Cu)Fe43+[SO4]6(OH)2*20H2O; до 6% Сu. |  |  | Налёты. | Зеленоватый, бурый. | [6 empty] | Мелантерит, амарантит, фиброферрит, галотрихит, кокимбит, гипс, квасцы. | Гипергенное. | Солёный вяжущий вкус, растворяется в воде |  | Чили, Маданы (Болгария).
| Цинккопиатит. | 2–3% ZnO. |  |  | Налёты. | Зеленоватый, бурый. | [7 empty] | Гипергенное. |  |  | Маданы (Болгария).
| Микасиит. | Fe23+[SO4]3 |  |  | Волокнистый. | Белый. | [7 empty] | Гипергенное. |  |  | Каменноугольный разрез в р-не г. Микаса (Хоккайдо).
| Лаузенит. | Fe23+[SO4]3*6H2O |  |  | Волокнистый. | Белый. | [7 empty] | Гипергенное. |  |  | Каменноугольный разрез в р-не г. Микаса (Хоккайдо).
| Корнелит. | Fe23+[SO4]3*7H2O | [11 empty] | Гипергенное.
| Кокимбит. | Fe23+[SO4]3*9H2O |  |  | Налёты, корки. | Фиолетовый. | [6 empty] | Копиатит. | Гипергенное. | Вяжущий вкус, растворяется в воде |  | Чили, Бисби (Аризона), Германия.
| Квенштедтит. | Fe23+[SO4]3*10H2O | [11 empty] | Гипергенное.
| Сабиит. | NH4Fe3+[SO4]2 |  |  | Порошковатый. | Белый. | [7 empty] | Окисление пирита. |  |  | Пещера Лоун-Крик (ЮАР).
| Лоункрикит. | NH4Fe3+[SO4]2*12H2O |  |  | Порошковатый. | Белый. | [7 empty] | Окисление пирита. |  |  | Пещера Лоун-Крик (ЮАР).
| Краузит. | KFe3+[SO4]2*H2O |  |  |  | Жёлтый. | [6 empty] | Алунит, ссмольнокит, кокимбит, метавольтин. | Для образования необходим аридный климат, сабиит и лоункрикит. | Разлагается водой. |  | Чукикамата (Чили), Дуранго (Мексика), пещера Лоун-Крик (ЮАР).
| Ромбоклаз. | HFe3+[SO4]2*4H2O |  |  |  | Белый. | [6 empty] | Алунит, ссмольнокит, кокимбит, метавольтин. | Для образования необходим аридный климат, сабиит и лоункрикит. | Разлагается водой. |  | Чукикамата (Чили), Дуранго (Мексика), пещера Лоун-Крик (ЮАР).
| Амариллит. | NaFe3+[SO4]2*6H2O | [11 empty] | Гипергенное.
| Ферринатрит. | Na3Fe3+[SO4]*3H2O | [11 empty] | Гипергенное.
| Шаллантит. | KFe143+[SO4]18O3*nH2O |  |  | Порошковатый. | Жёлтый. | [7 empty] | Окисление пирита. | Растворяется в воде. |  | Одна находка в Италии.
| Батлерит. | Fe3+[SO4](OH)*2H2O |  |  | Табличатый. | Бурый, красный, фиолетовый. | [7 empty] | Гипергенное. |  |  | Чили, Калифорния, Австрия, Иран, Блява и Красногвардейское (Урал).
| Амарантит. | Fe3+[SO4](OH)*3H2O |  |  |  | Бурый, красный, фиолетовый. | [7 empty] | Гипергенное. |  |  | Чили, Калифорния, Австрия, Иран и Блява, Красногвардейское (Урал).
| Фиброферрит. | Fe3+[SO4](OH)*5H2O |  |  | Волокнистый. | Желтый. | [6 empty] | Ссмольнокит, копиапит, мелантерит, ярозит, гипс, гогманнит. | Окисление медно-колчеданных и пирротин-пиритовых руд в условиях многолетней мерзлоты. | Разлагается водой. |  | Удакан.
| Славикит. | Fe3+[SO4](OH)*8H2O |  |  | Табличатый. | Желтый. | [7 empty] | Гипергенное. |  |  | Чили, Калифорния, Австрия, Иран, Чехия, Блява и Красногвардейское (Урал).
| Гогманнит. | Fe23+[SO4]2(OH)2*7H2O | [11 empty] | Гипергенное.
| <Названия нет> | Fe33+[SO4]4OH*9H2O |  |  | Плотные агрегаты из таблитчатой кристаллов. | Красный. |  |  |  |  | 3 |  |  | Гипергенное. | Хрупкий, в тепле переходит в оранжевый порошок гогманнита. |  | Дьяхтардахское олово-сульфидное месторождение.
| Глоккерит. | Fe43+[SO4](OH)10*1-3H2O |  |  |  | Бурый, красный, фиолетовый. | [7 empty] | Техногенный.
| Кафетит. | (Ca, Mg)(Fe, Al)2Ti4[SO4]12*4H2O |  |  | Волокнистые, радиально-лучистые, игольчатые агрегаты. | [7 empty] | Сфен, Ca-Ti минералы, хлориты, анатаз. | В мелких пустотах нефелин-перовскит-TiMg- жилах. |  | По составу (Ca-Fe-Ti). | Африканда (Кольский п-ов).
| Диадохит. | Fe23+[SO4][PO4]OH*5H2O |  |  | Почки. | Бурый, красный, фиолетовый. | [7 empty] | Гипергенное. |  |  | Чили, Калифорния, Австрия, Иран, Блява и Красногвардейское (Урал).
| Унгемахит. | K3Na9Fe3+[SO4]6(OH)3*9H2O |  |  | Толстые таблички. | Белый. | [7 empty] | Гипергенное.
| Когаркоит. | Na3[SO4]F |  |  | Зёрна и их агрегаты (0,4-2 см). | [7 empty] | Эгирин, рамзаит, лампрофиллит, виллиомит. | Пегматиты. |  | Найден и описан впервые А.Н. Когарко в Ловозёрах (в честь которого назван), затем - А. Пабетом и У. Шарпом (Колорадо). | Ловозёра, Колорадо.
| Клебельсбергит. | Sb4[SO4]O4(OH)2 |  |  | Иголки, размер - доли миллиметра. | Желтоватый. | [6 empty] | Гипс, перетаит, валентинит, кермезит. | Гипергенное, в жеодах сильно силифицированных известняков. |  |  | Перета и Четине (Тоскана, Италия).
| Перетаит. | CaSb4[SO4]O4(OH)2*2H2O |  |  | Таблички, размер доли миллиметра. | Бесцветный. | [7 empty] | Гипергенное, в жеодах сильно силифицированных известняков. |  | По месту находки. | Перета и Четине (Тоскана, Италия).
| Флейшерит. | Pb3Ge[SO4]2(OH)6*3H2O |  |  | Корочки из игольчатых кристалликов. | Белый. | [6 empty] | Церуссит, миметизит, итоит. | Гипергенное. |  |  | Цумеб (Намибия).
| Итоит. | Pb3Ge[SO4]2(OH)2O2 |  |  | Корочки из игольчатых кристалликов, псевдоморфозы по флейшериту. | Белый. | [6 empty] | Церуссит, миметизит, флейшерит. | Гипергенное. |  |  | Цумеб (Намибия).
| Шауртеит. | Ga3Ge[SO4]2(OH)6*3H2O |  |  | Волокнистые кристаллы. | [8 empty] | Гипергенное. |  |  | Цумеб (Намибия).
| Шутеит. | Hg3[SO4]O2 |  |  | Пластинчатый. | Желтый. | [6 empty] | Опал. | Гипергенное. |  |  | Отвал ртутного месторождения из засушливого района США.
| Джианеллаит. | (NHg2)2[SO4] |  |  | Розетковидные агрегаты из плоских кристаллов. | Желтый. |  |  |  |  | 3 |  | Каломель, терлингуаит, ртуть. | Гипергенное. |  |  | Марипоза (США).
| Старкеит (тетрагидрит). | Mg[SO4]*4H2O |  |  | Выцветы, порошковатые и волокнистые агрегаты. | Белый. | [7 empty] | В породах, вмещающих оруденение, особенно в серпентинитах.
| Долерофанит. | Cu2[SO4]O | [11 empty] | Возгоны. |  |  | Вулк. Толбачик.
| Тамаругит. | NaAl[SO4]2*6H2O |  |  |  | Белый. | [7 empty] | Гипергенное. | Растворимый в воде, сладковатый на вкус.
| Пиккерингит. | MgAl2[SO4]4*22H2O |  |  | Землистые агрегаты, выцветы. | Белый, серый. | [6 empty] | Ярозит. | Окисление пирита, пирротина и залежей серы при рН = 3. | Сезонный. Растворим в воде.
| Рингит. | Водный сульфат. | [11 empty] | Осадочное (?). |  |  | Дно Мёртвого моря.
| Ростит. | Al[SO4](OH)*5H2O | [11 empty] | Гипергенное. |  |  | Иран, Чехия.
| Вольтиерит. | Ba0.5Al3[SO4]2(OH)6 |  |  |  | Белый, прозрачный. |  |  | Совершенная. |  |  |  | Пирит, каолинит. | Гипергенное. |  |  | Чили.
| Хуангит. | Ca0.5Al3[SO4]2(OH)6 |  |  |  | Белый, прозрачный. |  |  | Совершенная. |  |  |  | Пирит, каолинит. | Гипергенное. |  |  | Чили.
| Шлоссмахерит. | (H3O,Ca)Al3[(S,As)SO4]2(OH)6 |  |  |  | Светло-зелёный. | [7 empty] | Гипергенное. |  |  | Гуанако (Чили).
| Свяжинит. | (Mg,Mn)(Al,Fe)[SO4]2F*14H2O |  |  | Почки. | Желтоватый. | [6 empty] | Флюорит. | Окисление пирита. | Растворим в воде. |  | Щебёночный карьер близ г. Миасса (Ильменские горы).
| Уилкоксит. | MgAl[SO4]2F*18H2O |  |  | Призматические кристаллики. | Бесцветен. |  |  |  |  | 2 |  | Гипс. | Окисление пирита. | Растворим в воде и кислотах. |  | Лоун-Пайн (шт. Нью-Мексико, США).
| Ланнонит. | HCa4Mg2Al4[SO4]8F9*32H2O |  |  | Порошковатые агрегаты из тетрагональных пластинок. | Белый. | [6 empty] | Гипс. | Окисление пирита. | Растворим в воде и кислотах. |  | Лоун-Пайн (шт. Нью-Мексико, США).
| Антлерит. | Cu3[SO4](OH)4 |  |  | Землистые массы, замещает линарит. | Зелёный. | [6 empty] | Малахит, хризоколла. | Начальный этап окисления сульфидов Cu. | Замещается брошантитом и атакамитом. |  | Медные месторождения.
| Познякит. | Cu4[SO4](OH)6*H2O | Моноклинная. |  | Таблички, псевдоморфозы по лангиту. | Синий. | [6 empty] | Аурихальцит. | Окисление халькопирита. |  |  | Австрия, Чили, Чехия, Франция, Центр. Казахстану, Комсомольский рудный узел (Восточная Сибирь).
| Лангит. | Cu4[SO4](OH)6*H2O | Ромбическая. |  | Таблички. | Синий. | [7 empty] | Гипергенное.
| Роуволфит. | Cu4[SO4](OH)6*2H2O |  |  | Плоские кристаллы, натёки. | Зеленовато-синий, голубой. | [7 empty] | Техногенное. |  |  | Место первой находки – зона окисления свинцового рудника Лоудвилл (США), второй – месторождение Фестивальное (Комсомольский рудный узел, В. Сибирь)
| Ктенасит. | Cu3[SO4](OH)4*2H2O | [11 empty] | Гипергенное. |  |  | Комсомольский рудный узел.
| Удоканит. | Cu8[SO4]3(OH)10*H2O |  |  | Корка. | Синий. | [6 empty] | Азурит, хризоколла, брошантит. | Гипергенное. |  | По месту находки. | Удокан.
| Шуленбергит. | (Cu,Zn)7[SO4]2(OH)10*3H2O |  |  | Пластинчатые кристаллы. | Зеленовато-синий. | [6 empty] | Серпиерит, брошантит, смитсонит, познякит. | Гипергенное. |  |  | Гарц (Германия).
| Рамсбекит. | (Cu,Zn)7[SO4]2(OH)10*5H2O |  |  | Квадратные таблички. | Зелёный. | [6 empty] | Халькопирит. | Гипергенное. |  |  | Руд. Бастенберг (Германия).
| Вудвардит. | Cu4Al2[SO4](OH)12*4H2O |  |  | Волокнисто-лучистые корочки, сферолитовые агрегаты, почки из отдельных кристалликов, часто - на лимоните. | Голубой. | [7 empty] | Гипергенное. |  |  | Бисби (Аризона, США), Фестивальное Комсомольского оловорудного района.
| Халькоалюмит. | CuAl4[SO4](OH)12*3H2O |  |  | Волокнисто-лучистые корочки, сферолитовые агрегаты, почки из отдельных кристалликов, часто - на лимоните. | Голубой. | [7 empty] | Гипергенное. |  |  | Бисби (Аризона, США), Фестивальное Комсомольского оловорудного района.
| Накауриит. | Cu8[SO4]4CO3(OH)6*48H2O |  |  | Игольчатый, войлоковидный. | Голубой. | [7 empty] | Гипергенное. |  |  | США (штаты Аризона и Юта), Корнуолл (Великобритания), Антофагаста (Чили), Япония.
| Коннелит. | Cu19[SO4](OH)32Cl4*3H2O |  |  | Игольчатый, войлоковидный. | Голубой. | [7 empty] | Гипергенное. |  |  | США (штаты Аризона и Юта), Корнуолл (Великобритания), Антофагаста (Чили), Япония.
| Спанголит. | Cu6Al[SO4](OH)12Cl*3H2O |  |  | Игольчатый, войлоковидный. | Тёмно-зелёный. | [7 empty] | Гипергенное. |  |  | США (штаты Аризона и Юта), Корнуолл (Великобритания), Антофагаста (Чили), Япония.
| Обертит. | CuAl[SO4]2Cl*14H2O |  |  | Игольчатый, войлоковидный, зернистый. | Голубой. | [6 empty] | Малахит, амарантит, хризоколла, брошантит, куприт, ботриоген. | Гипергенное. |  |  | США (штаты Аризона и Юта), Корнуолл (Великобритания), Антофагаста (Чили), Япония.
| Натрохальцит. | NaCu2[SO4]2OH*H2O |  |  | Волокнистый. | Голубой. | [6 empty] | Халькантит, атакамит, антлерит, брошантит, гипс. | Гипергенное. |  |  | Чукикамата (Чили).
| Лейтонит. | K2Ca2Cu[SO4]4*2H2O |  |  | Волокнистый. | Голубой. | [6 empty] | Халькантит, атакамит, антлерит, брошантит, гипс. | Гипергенное. |  |  | Чукикамата (Чили).
| Девиллин (герренгрундит). | CaCu4[SO4]2(OH)6*3H2O |  |  | Корка. | Зелёный. | [6 empty] | Халькантит, атакамит, антлерит, брошантит, гипс. | Гипергенное. |  |  | Успенский рудник (Казахстан).
| Кампильяит. | MnCu4[SO4]2(OH)6*4H2O |  |  | Волокнистый. | Голубой. | [6 empty] | Халькантит, атакамит, антлерит, брошантит, гипс. | Гипергенное. |  |  | Чукикамата (Чили).
| Фонбезингит. | Ca6Cu3 [SO4]3(OH)12*2H2O |  |  | Лучистый. | Тёмно-синий. |  |  |  |  | 4 |  | Гипс, азурит, цианотрихит. | Гипергенное. |  |  | Весселс (ЮАР).
| Камеролаит. | Ca4Al2[SO4,HSbO4]CO3(OH)10*2H2O |  |  | Лучистый. | Тёмно-синий. |  |  |  |  | 4 |  | Гипс, азурит, цианотрихит. | Гипергенное. |  |  | Кап-Гаронна (Франция).
| Ченит. | Pb4Cu[SO4]2(OH)6 |  |  | Кристаллические образования. | Голубой. | [7 empty] | Окисление галенита и халькопирита. |  |  | Ледхиллс (Шотландия).
| Биверит. | Pb(Cu,Fe,Al)3[SO4]2(OH)6 |  |  | Землистые агретаты. | Зелено-жёлтый. | [6 empty] | Церуссит, бедантит. | Замещает англезит, церуссит или непосредственно галенит.
| Осаризаваит. | PbCuAl2[SO4]2(OH)6 |  |  | Налёты, землистые агрегаты. | Зелено-жёлтый. | [6 empty] | Англезит. | Гипергенное. |  | По месту находки. | Осаризава (Япония), Уим-Крик (З. Австралия).
| Коркит. | PbFe33+[SO4][PO4](OH)6 |  |  | Псевдокубические кристаллы. | Зелёный. |  |  | Есть. |  | 4.5 |  |  | Из щелочных растворов.
| Гинсдалит. | PbAl3[SO4][PO4](OH)6 |  |  | Псевдокубические кристаллы. |  |  |  | Есть. |  | 4.5 |  |  | Из щелочных растворов.
| Ганингит. | Zn[SO4]*H2O |  |  | Налёты, выцветы. | Белый, зеленоватый. | [6 empty] | Гипс, мелантерит, эпсомит. | Окисление сфалерита, техногенное. |  |  | Учалинское (Урал).
| Бойлеит. | (Zn,Mg)[SO4]*4H2O |  |  | Налёты, выцветы. | Белый, зеленоватый. | [6 empty] | Гипс, мелантерит, эпсомит. | Окисление сфалерита, техногенное. |  |  | Учалинское (Урал).
| Бианкит. | Zn[SO4]*6H2O |  |  | Налёты, выцветы. | Белый, зеленоватый. | [6 empty] | Гипс, мелантерит, эпсомит. | Окисление сфалерита, техногенное. |  |  | Учалинское (Урал).
| Намууит. | (Zn,Cu)4[SO4](OH)6*4H2O; 22% CuO. |  |  | Корка на гидроцинките. | Светло-зелёный. |  |  |  |  | 2 |  |  | Гипергенное. |  |  | Сев. Уэльс (Англия).
| Чайдамуит. | ZnFe[SO4]2OH*4H2O |  |  | Кристаллы. | Буро-жёлтый. | [6 empty] | Fe-купоросы, цинквольтаит. | Характерен для окисленной галенит-сфалерит-пиритовой руды. |  |  | Сите Шань (Китай).
| Цинкалуминит. | Zn6Al6[SO4]2(OH)26*5H2O |  |  | Налёты. | Белый. | [7 empty] | Гипергенное.
| Лишичженьит. | ZnFe23+[SO4]4*14H2O |  |  | Таблички. | Светло-фиолетовый. | [6 empty] | Копиатит, гипс, сера, ромерит. | Гипергенное. |  |  | Сите Шань (Китай).
| Дитрихит. | (Zn,Fe2+,Mn)Al2[SO4]4*22H2O |  |  | Налёты. | Белый. | [7 empty] | Гипергенное.
| Дворникит. | (Ni,Fe)[SO4]*H2O |  |  |  | Белый. | [7 empty] | Гипергенное.
| Эплоуит. | (Co,Ni)[SO4]*4H2O | [11 empty] | Гипергенное. |  |  | Канада.
| Никельгексагидрит. | Ni[SO4]*6H2O | Ромбическая. |  |  | Зелёный. | [7 empty] | Гипергенное.
| Ретгерсит. | Ni[SO4]*6H2O | Тетрагональная. |  |  | Зелёный. | [7 empty] | Гипергенное.
| FeMg-ретгерсит | (Ni, Fe, Mg)[SO4]*6H2O |  |  | Налёты, корки, почки (реже). | [8 empty] | В зоне окисления Cu-Ni месторождений печенги. | Легко растворяется дождевой водой и переотлагается. | По составу. | Печенга (Кольский п-ов).
| Мурхаусит. | (Co,Ni,Mn)[SO4]*6H2O | Моноклинная. | [10 empty] | Гипергенное. |  |  | Канада.
| Моренозит. | Ni[SO4]*7H2O | Ромбическая. |  |  | Тёмно-зелёный. | [7 empty] | Гипергенное.
| Биберит. | Co[SO4]*7H2O | Моноклинная. | [10 empty] | Гипергенное.
| Атласовит. | KCu6FeBi[SO4]5O4Cl |  |  | Пирамидальные кристаллы. | [8 empty] | Возгоны. |  |  | Камчатка.
| Каинит (коинит). | KCl*MgSO4*3H2O | Моноклинная. | Призматический. | Плотные массы, тонкозернистые агрегаты, табличатые кристаллы. | Красный, фиолетовый, белый с оттенками. | Белый. | Стеклянный. | Средняя по кубу. |  | 2,5-3,0 | 2.1 | Калийные соли. | Изменение карналлита. | Вкус. Легко растворяется в воде. | Греч. «новый». | Гессен (Германия), Калуш, Нью-Мексико (США). | Калиевая соль.
| Лангбейнит. | K2Mg2(SO4)3 | Кубическая. | Пентагон-тритетраэдрический. | Почки, зёрна. | Белый с оттенками. | Белый. | Стеклянный, матовый. | Нет. | Раковистый. | 4-4,5 | 3.83 | Сульфаты, калийные соли. | Осадочное. | Пьезоэффект. Легко растворяется в воде. Хрупок.
| Гидрохонессит. | (Ni,Fe3+)9[SO4]2.3(OH)16*7H2O; до 10–12% Fe. |  |  | Кристаллы-пластинки гексагональной формы. | Желтый. | [6 empty] | Миллерит. | Гипергенное. |  |  | Камбалда (Австралия), Линден (США).
| Никельбледит. | Na2Ni[SO4]2*4H2O |  |  | Таблитчатые кристаллы в составе корочек и выцветов. | Светло-зелёный. | [7 empty] | Гипергенное. |  |  | Камбалда и Карр-Бойд-Рокс (Австралия).
| Пийпит. | K4Cu4O2(SO4)4*MeCl | [13 empty] | Новые Толбачинские вулканы.
| Федотовит. | K2Cu3O(SO4)3 | [13 empty] | Новые Толбачинские вулканы.
| Камчаткит. | KCu3OCl(SO4)2 | [13 empty] | Новые Толбачинские вулканы.
| Ключевскит. | K3Cu3Fe3+O2(SO4)4 | [13 empty] | Новые Толбачинские вулканы.
| Алюмоключевскит. | K3Cu3AlO2(SO4)4 | [13 empty] | Новые Толбачинские вулканы.
| Влодавецит. | AlCa2(SO4)2F2Cl*4H2O | [13 empty] | Новые Толбачинские вулканы.
| Никельбуссенготит. | (NH4)2Ni[SO4]2*6H2O |  |  |  | Зелёный. | [7 empty] | Контакт пентландитовой руды с деревянной крепью рудохранилища. |  |  | Норильск.
| Редингтонит (Ni-галотрихит). | Ni(Cr,Al)2[SO4]4*22H2O |  |  | Волокнистый. | Зелёный. | [7 empty] | Гипергенное.
| Астраханит (бдёдит). | Na2Mg[SO4]2*4H2O | Моноклинная. | [7 empty] | 2,5-3,0
| Каррбойдит. | (Ni,Cu)7Al4.5[SO4]2.8(OH)22*3.7H2O |  |  | Пластинчатые кристаллы. | Жёлто-зелёный. | [6 empty] | Гипс, малахит, эпсомит. | Гипергенное. |  | По месту находки. | Карр-Бойд-Рокс.
| Набокоит. | KCu7TeO4[SO4]5Cl | [12 empty] | Возгоны. |  | Камчатка.
| Никельалюмит. | (Ni,Cu)Al4[SO4]0.75(NO3)0.5(OH)12*3H2O; Ni до 7%, Сu до 2,5%. |  |  | Корки. | Зелёный. | [6 empty] | Аллофан, опал, гипс. | Гипергенное. |  |  | Вост. Трансвааль (ЮАР).

## Вольфраматы.
| Название: | Формула: | Сингония: | Класс симметрии: | Форма выделения: | Цвет: | Цвет черты: | Блеск: | Спайность: | Излом: | Твёрдость: | Плотность (г/см3): | Спутники: | Происхождение: | Особые свойства / примечания: | Обозначение, обнаружен, назван: | Месторождения: | Применение:
Вольфраматы (вещества состава X[WO4]y). | Ферберит. | Fe[WO4] | Моноклинная. | Призматический. | Массы, лучистые агрегаты, россыпи, призмы, таблички. | Чёрный, коричневый. | Тёмно-коричневый, чёрный. | Полуметаллический, стеклянный. | Совершенная в одном направлении. | Неровный. | 4,0-4,5 | 7,1-7,5 | Вольфрамит, гюбнерит, магнетит, пирротин, касситерит, топаз, молибденит, гематит, берилл, гранаты, флюорит, турмалин. | Гидротермальное, в грейзенах. | Штриховка. |  | Корея, Юньнань (Китай), Австралия, Боливия, Канада, Ю Дакота и Невада (США), Малайзия, Бирма, Италия, Португалия, Испания, Овернь (Франция), Циннвальд - Эрцберг - Гарц (Германия), Испания, Португалия, Румыния, Белуха - Букука - Соктуй (Забайкалье), Боевка (Урал), Калбинский хребет (Алтай), Казахстан. | Руда на вольфрам.
| Вольфрамит. | (Mg, Fe)[WO4] | Моноклинная. | Призматический. | Массы, лучистые агрегаты, россыпи, призмы, таблички. | Буро-чёрный. | Тёмно-бурый. | Полуметаллический, стеклянный, на плоскости спайности - жирный. | Совершенная в одном направлении. | Неровный. | 4,0-4,5 | 6 | Вольфрамит, гюбнерит, магнетит, пирротин, касситерит, топаз, молибденит, гематит, берилл, гранаты, флюорит, турмалин. |  |  | Нем. «волк» и «пена» - из-за плёнки на плавящихся оловянных рудах с примесью минерала. | Корея, Юньнань (Китай), Австралия, Боливия, Канада, Ю Дакота и Невада (США), Малайзия, Бирма, Италия, Португалия, Испания, Овернь (Франция), Циннвальд - Эрцберг - Гарц (Германия), Испания, Португалия, Румыния, Белуха - Букука - Соктуй (Забайкалье), Боевка (Урал), Калбинский хребет (Алтай), Казахстан. | Главная руда на вольфрам.
| Гейригит. | (Mg, Fe)[WO4]*MoO3
| Медный шеелит. | (Mg, Fe)[WO4]*CuO
| Гюбнерит. | Mn[WO4] | Моноклинная. | Призматический. | Массы, лучистые агрегаты, россыпи, призмы, таблички. | Бурый, красный. | Жёлтый, желто-бурый. | Полуметаллический, стеклянный. | Совершенная в одном направлении. | Неровный. | 4,0-4,5 |  | Вольфрамит, гюбнерит, магнетит, пирротин, касситерит, топаз, молибденит, гематит, берилл, гранаты, флюорит, турмалин. | Оловорудные пегматит-пневматолиты. |  |  | Корея, Юньнань (Китай), Австралия, Боливия, Канада, Ю Дакота и Невада (США), Малайзия, Бирма, Италия, Португалия, Испания, Овернь (Франция), Циннвальд - Эрцберг - Гарц (Германия), Испания, Португалия, Румыния, Белуха - Букука - Соктуй (Забайкалье), Боевка (Урал), Калбинский хребет (Алтай), Казахстан. | Руда на вольфрам.
| Шеелит (тунгстен). | Ca[WO4] | Тетрагональная. | Тетрагонально-бипирамидальный. | Кристаллы редки, вкрапленники, псевдоморфозы по вольфрамиту. | Белый, оранжевый, бурый. | Белый. | Жирный до алмазного. | Средняя в двух направлениях. | Неровный, раковистый. | 4,0-4,5 | 5,9-6,1 | Эпидот, молибденит, флюорит, гранаты, диопсид, тремолит. | Скарн, метасоматическое. | Жёлтая люминисценция (только у природного). Разлагается в соляной и азотной кислотах с выпадением жёлтой вольфрамовой кислоты. | По имени К.В. Шееле. | Альпы, Швейцария, Зальцбург (Австрия), Кавказ, Забайкалье, Эрцгебирг (Саксония), Ю Корея, Аризона (США), Крамат-Мулай (Малайские штаты; крупнейшее месторождение), Траверселл (Италия), Сардиния, Намибия, Бразилия (кристаллы весом до центнера), Япония, Лянгар, Гумбей (Урал), Дальний Восток, Валькумей (Чукотка). Контакто-метасоматическое - Ю Тироль (Австрия), Пьемонт (Италия), Эрцберг (Германия), Корнуолл (Англия), Швеция, Тырныауз. | Важная руда на вольфрам.
| Купрошеелит. | n[CaWO4]m[Cu2WO4(OH)2]
| Молибдошеелит. | Mo[WO4]; Н2O (до 3%), МоО3 (до 8%) и F (до 2%) |  |  | Натечные бугорчатые корочки, выстилающие пустотки в кварце, располагающиется на ферритунгстите. | [7 empty] | Кварц, ферритунгстит. | «Авторы соответствующих описаний считают, что минерал образовался при действии бикарбонатных вод на ферритунгстит в условиях потери водами СO2.» |  |  | Акчатау (Казахстан).
| Штольцит (шеелева свинцовая руда). | Pb[WO4] | Тетрагональная. |  | Пирамидальные кристаллы, шаровидные и сноповидные агрегаты. | Белый, оранжевый, бурый, красный, зелёный.. | Белый. | Матовый. |  |  | 3 | 7,9-8,2 |  | Вторичное в месторождениях вольфрама. |  |  | Саксония, Сардиния, Чехия, Циннвальд, Пьемонт (Италия), Аризона (США), Новый Ю Италия (Австралия).
| Распит. | Pb[WO4] | Моноклинная. |  | Пластинчатые кристаллики, корочки и присыпки. | Красновато-бурый до желтого. |  | Алмазный.
| Ферримолибдит. | Fe2[WO4]3·8H2O
| Ферритунгстит. | Fe2[WO4]3·xH2O | Кубическая. |  | Псевдоморфозы по вольфрамиту. |  | Канареечно-желтый. | [5 empty] | Ярозит, гипергенный шеелит, ферримолибдит.
| Филлотунгстит. | HCaFe3[WO4]6.10H2O |  |  | Радиально-лучистые и таблитчатые агрегаты. | Жёлтый. |  | Перламутровый. |  |  | 2 |  | Ферритунгстит. | В окисленных шеелитовых рудах. |  |  | Клара (Шварцвальд, Германия).
| Купротунгстит. | Cu2[WO4](OH)2; 4–7% Н2О, до 4% СаО. |  |  | По шеелиту в виде псевдоморфоз, а также рыхлых или восковидных агрегатов. | Зелёный. | [6 empty] | Хризоколла, ферритунгстит и малахит. | Гипергенное. |  | Караоба (Казахстан) - Ермилова, 1964. | Мексика, Чили, Калифорния, Африка (пров. Трансвааль), Караоба (Казахстан).
| Русселит. | Заметные примеси Рb, Мо и Ag. |  |  | Корки по шеелиту и вольфрамиту и псевдоморфозы по айкиниту. | Зеленовато-желтый. | [7 empty] | Окисление Bi–Mo–W месторождений. | «Является минералом, специфичным для зон гипергенеза, формирующихся в холодной климатической обстановке, когда W и Мо оказываются слабоподвижными (Юшкин, 1969).» |  | Торговское (Полярный Урал).

## Молибдаты.
| Название: | Формула: | Сингония: | Класс симметрии: | Форма выделения: | Цвет: | Цвет черты: | Блеск: | Спайность: | Излом: | Твёрдость: | Плотность (г/см3): | Спутники: | Происхождение: | Особые свойства / примечания: | Обозначение, обнаружен, назван: | Месторождения: | Применение:
Молибдаты (вещества состава X[MoO4]y). | Повеллит. | Ca[MoO4] | Тетрагональная. |  | Корки, массы, налёты, псевдоморфозы по молибдениту, кристаллики пластинчатые и дипирамидальные. | Белый, зелёный. | Белый. | Перламутровый. | Средняя. |  | 3.5 |  | Молибденит. | Гипергенное. | Псевдоморфозы и землистые агрегаты повеллита указывают на быстрое, а кристаллические – на медленное развитие окислительного процесса . |  |  | Поисковый признак на месторождения молибдена.
| Вульфенит (жёлтая свинцовая руда). | Pb[MoO4]; иногда - до 7% СаО. | Тетрагональная. |  | Таблички, столбчатые, лучистые, пирамидальные агрегаты, псевдоморфозы по галениту. | Жёлтый. | Белый. | Стеклянный. | Средняя. | Раковистый, неровный. | 3 | 6,7-6,9 | Пироморфит, деклуазит, ванадинит, миметизит, крокоит, церуссит, лимонит, галенит, кальцит. | Окисление сульфидов свинца. | + кислота. | В 1845 году в честь австр. минералолога, барона Франца-Ксавера фон Вульфена, который дал подробное описание минерала. | Кызыл-Эспе - Акджал - Коунрад (Казахстан), Ред-Клауд-Майн (Аризона, США), Милбладена и Джебель-Машрер (Марокко), Чихуахуа (Мексика), Каринтия (Австрия), Югославия, Чехия, Германия, Намибия. | Руда на молибден.
| Ферромолибдит. | Fe2[MoO4]2*7H2O |  |  | Волокнистые и чешуйчатые агрегаты. | Жёлтый. |  |  |  |  | 1 |  | Ярозит, кварц, гипс, галлуазит. | Для образования этого молибдата нужны умеренно кислые воды, содержащие железо. Среда с величиной рН< 3, когда в рудах много пирита, неблагоприятна. В зоне окисления образуется на разных этапах окисления молибденовых руд. | Легко может быть принят за гидроксиды молибдена – молибденовые охры.
| Бепгактолит. | (H, K)6Fe6Ca4[As4Mo16O24]*24-40H2O | Моноклинная. |  | Охристые, тонкозернистые (изометричные зерна) агрегатыв, заполняющие пустотки в кварце. | Ярко-жёлтый. | [6 empty] | Молибденит, гипс, адамин, повеллит, скородит, каолинит, ярозит, лимонит. |  |  |  | Караоба (Казахстан), Цумеб (Намибия).
Иригинит.
| Чиллагит. | Pb[(Mo,W)O4]; W:Мо от 3:5 до 1:1.
| Эозит. | Pb[(Mo,V)O4]; V2O5 - до 1–1,5%. |  |  |  | Красный. | [8 empty] | Очень редок. |  | Известны единичные находки в зарубежных месторождениях, в частности, Ледхиллз (Шотландия).
| Патераит. | Co[MoO4] |  |  | Корочки. | Чёрный. | [10 empty] | Известна одна старая находка этого минерала в Яхимове (Чехия, середина XIX в.).
| Линдгренит. | Cu3[MoO4]2*H2O |  |  | Пластинки. | Зелёный. | [6 empty] | Антлерит, лимонит, кварц. |  |  |  | Известен в одной находке из Чукикамата (Чили).
| Сцениксит. | Cu3[MoO4]2.(OH)4 |  |  | Удлинённые пластинчатые кристаллы. | Тёмно-зелёный. |  | Алмазный. |  |  |  |  | Хризоколла, ковелит, брошантит, кварц. |  |  |  | Тьерра-Амарилла (Чили).
| Мелковит. | H6CaFe[MoO4]4(PO4)*6H2O |  |  | Мелкозернистые агрегаты. | Лимонно-жёлтый. | [6 empty] | Ярозит, ферримолибдит. |  |  |  | Описан из зоны окисления молибденового рудопроявления в Ц Казахстане.
| Обрадовиит. | H4CuFe23+[MoO4]5(SO4)*12H2O |  |  | Мелкие пластинки на корках ярозита. | Зелёный. |  |  |  |  | 2.5 | [5 empty] | Чукикамата (Чили).
| Молибдофёрнесит. | Pb2Cu[(Mo, Cr)O4][(As, P)O4)]OH; до 3% Сг, до 2% P2O5. |  |  | Иголки. | Оливково-зелёный. |  |  | Нет. | Неровный. | 3.5

## Хроматы.
| Название: | Формула: | Сингония: | Класс симметрии: | Форма выделения: | Цвет: | Цвет черты: | Блеск: | Спайность: | Излом: | Твёрдость: | Плотность (г/см3): | Спутники: | Происхождение: | Особые свойства / примечания: | Обозначение, обнаружен, назван: | Месторождения: | Применение:
Хроматы (вещества состава X[CrO4]y). | Крокоит (красная свинцовая руда). | Pb[CrO4] | Моноклинная. | Призматический | Друзы, призмы, налёты, корки, кристаллы редки. | Оранжевый до красного, прозрачен. | Красный до белого. | Алмазный. | Средняя. | Неровный, раковистый. | 2,5-3,0 | 5,9-6,0 | Хромит, галенит, лимонит, вокелинит. | Гипергенное. | Выцветает на свету. | По цвету (с греч. шафран, крокус). | Гойябера (Минас-Гераис, Бразилия), Нонтрон (Франция), Маммут-Кейв (Аризона, США), Контеа-ди-Иньо (Калифорния, США), Дундас (Тасмания; призмы до 15 см), Урал, Саксония. | Руда на хром, в основном - коллекционное.
| Вокеленит (лаксманит). | Pb2Cu(PO4)[CrO4](OH) | Моноклинная. |  | Массы, кристаллы, почки, зёрна, грозди, псевдоморфозы по доломиту. | Зелёный до коричневого, жёлтый с оттенками. | Зелёный. | Алмазный до смолянистого. |  | Неровный. | 2,5-3,0 | 6.02 | Крокоит, миметизит. | Изменение пироморфита. | Хрупок. |  | Березовское (Урал), Ср Азия, Кызыл-Эспе (Казахстан).
| Форнасит. | Pb2Cu[CrO4](AsO4)OH |  |  | Пластинки. | Чёрно-зелёный. |  |  |  |  | 3 |  | Миметизит. |  |  |  | Конго (Джуэ), Иран (Сербарц), Березовское (Урал).
| Касседаннеит. | Pb5[CrO4]2(VO4)2*H2O |  |  | Таблички. | Красный.
| Гемиэдрит. | Pb10Zn[CrO4]6(SiO4)2F2 |  |  | Кристаллы, богатые гранями. | Оранжевый. |  | Алмазный. |  |  |  |  | Феникохроит, диоптаз, вокеленит, церуссит. |  | Замещается вудьфенитом. |  | Некоторые рудники шт. Аризона в США.
| Макквартит. | Pb3Cu[CrO4](SiO3)(OH)4*2H2O |  |  | Удлинённый кристаллы. | Оранжевый. |  |  |  |  | 3.5 |  | Диоптаз. |  |  |  | Некоторые рудники шт. Аризона в США.
| Березовит. | Pb6[CrO4]3CO3O2 |  |  | Мелкие пластинчатые кристаллы. | Тёмно-красный. | [6 empty] | Крокоит, церуссит. | Гипергенное. |  | Я. В. Самойлов, по месту находки. | Березовское (Урал).
| Фёникохроит. | Pb3[CrO4]2O |  |  | Корочки, состоящие из таблитчатых кристаллов. | Оранжевый до красного. | [7 empty] | В зоне окисления. |  | Голованов, 1965. | Березовское (Урал), рудник Дандас (Тасмания), Кургашинкан.
| Эдойлерит. | Hg32+[CrO4]S22- |  |  | Иголки. | Оранжево-желтый. |  | Алмазный. | Хорошая. |  |  |  | Киноварь. |  |  |  | Клир-Крик (Калифорния, США).
| Иранит. | Pb[CrO4]*H2O |  |  | Друзы, призмы, налёты, корки, кристаллы редки. | Оранжевый. | [6 empty] | Диоптаз, церуссит, смитсонит и котунит. | Известна одна находка иранита из зоны окисления Zn–Pb. |  |  | Рудник Себарз (Иране).
| Эмбрейит. | Pb5[CrO4]2(PO4)2*H2O |  |  | Таблички. | Оранжевый. |  |  | Нет. | [7 empty] | Джуэ (Конго), Сербарц (Иран), Березовское (Урал).
| Элебрейит. |  |  |  | Почковидные агрегаты. | [11 empty] | Березовское (Урал).

## Фосфаты.
|  | Название: | Формула: | Сингония: | Класс симметрии: | Форма выделения: | Цвет: | Цвет черты: | Блеск: | Спайность: | Излом: | Твёрдость: | Плотность (г/см3): | Спутники: | Происхождение: | Особые свойства / примечания: | Обозначение, обнаружен, назван: | Месторождения: | Применение:
Карбонаты (вещества состава X[CO3]y). |  | Вивианит. | Fe3[PO4]2 | Моноклинная. | Призматический. | Кристаллы, радиально-лучистые и землистые агрегаты, псевдоморфозы (зубы мамонта - бирюзовый зуб и т.п.). | Синий до чёрного. | Голубой. | Стеклянный, на плоскости спайности - перламутровый. | Совершенная в одном направлении. | Неровный. | 2 | 2,6-2,7 | Лимонит, керченит. | Вторичное (мироко распространён в осадочных железнорудных месторождениях; содержится в ископаемых костях и залежах торфа). | Легко растворяется в азотной и серной кислотах. | Название дано (1817) А.-Г. Вернером в честь англ. минералолога Дж.Г. Вивиана. | Ллаллагуа (Боливия), Бингам (Юта, США), Нгаоундер (Камерун, кристаллы до 1,3 м), Волынь (Закарпатье), Керчь, Тамань, Белорусия, Московская и Смоленская обл. (Россия), Ю Сербия, Штуттгарт (Германия). | Дешёвая синяя краска.
|  | Метавивианит. | Fe32+[PO4]2*8H2O | Триклинная. | [13 empty] | Элеонора (Вецлар) - Саксония - Бавария (Германия), Бераун (Чехия).
|  | Керченит. | Fe3[PO4]2 | Гексагональная. |  | Иголки, шесты, призмы. | Чёрный. | Синий. | Шелковистый, стеклянный. | Весьма совершенная. | Неровный. | 2 |  | Куприт, халькопирит, халькозин, блёклые руды, карбонаты. | Метаморфоз вивианита. | Название - п-ов Керченский. | По Керченскому полуострову (Украина).
| Группа апатита. | Апатит. | Ca5[PO4]3(F, OH, Cl) | Гексагональная. | Гексагонально-бипирамидальный. | Массы, зёрна, землистые и шестоватые агрегаты. | Все цвета радуги. | Белый. | Стеклянный. | Несовершенная. | Неровный. | 5 - эталон шкалы Мооса. | 3.2 | Скаполит, полевой шпат, кальцит, магнетит, хлорит. | Высокотемпературная гидротерма, магматическое, пегматитовое, метаморфическое. | На призмах часта штриховка. | Ap. Назван (1788) Вернером от греч. «обман» - путали с кварцем, бериллом, галмеем, нефелином, оливином, ортоклазом. | Хибины (35% мировых запасов), Слюдянка, Саяны, С Сибирь, Забайкалье, Бирма, Шри-ланка, Бразилия, Марокко (откуда в СССР везли апатит до открытия месторождений Хибин), Везувий (красивые кристаллы), Испания, Норвегия, Канада, Мексика, Швейцария, Дофине (Франция). | Важнейшее сырьё для сельхоз промышленности в первую очередь (по доп. вопросам пишите - сам на Хибинах в Кировске был).
|  | Бритолит. | (Ce, Ca)5[PO4]3(F, OH)(SiO4)3 | [14 empty] | Гренландия.
|  | Вилкаит (вилкеит). | [15 empty] | Калифорния (США).
|  | Подолит. | * C |  |  | Колломорфный.
|  | Курскит. | * C |  |  | Скрытокристаллический.
|  | Эллестадит. | [15 empty] | Калифорния (США).
|  | Даллит. |  |  |  | Натёки. | [8 empty] | Гипергенное.
|  | Мангуалдит. | [15 empty] | Португалия.
|  | Абунумалит. | [15 empty] | Япония.
|  | Фторапатит. | Ca5[PO4]3*CaF2
|  | Спаржевый камень. |  |  |  |  | Светло-зелёный.
|  | Мороксит. | Ca5[PO4]3*Mn |  |  |  | Синевато-зелёный.
|  | Фосфорит. | Апатит * кальцит * гипс * бокситы. |  |  | Конкреции, псевдоморфозы, пласты. | Серый.
|  | Беловит. | (Sr, Ce, Na, Ca)10[PO4]5PO2(O, OH)2 |  |  | Включения 1-10 см в уссигните. | [8 empty] | Пегматиты нефелиновых сиенитов. |  | В честь кристаллохимика Н.В. Белова (1891-1982). | Ловозёра.
|  | Бирюза (каллаит). | CuAl6[PO4]4(OH)8*4H2O | Триклинная. | Пинакоидальный. | Почки, корки, прожилки. | Голубой до зелёного. | Слабо-голубой. | Матовый, жирный. | Нет. | Раковистый, неровный. | 5,0-6,0 | 2,6-2,9 | Лимонит, опал. | Гипергенное в очень жарком климате. | + HCl. | Бирюза - персидское, каллаит - по Плинию. | Али-Мирса-Кох (Нишапура), Вирджиния и Нью-Мексико (США), Бельгия, Корнуолл (Англия), Карамазор (Таджикистан), Каратобе (Самарканд), Нуратау (Фергана), Каракал (Туркмения), Маден (Турция). | Декоративный камень.
|  | Монацит. | (Se, La)[PO4]*Th | Моноклинная. | Призматический. | Массы и кристаллы. | Бурый. | Белый. | Стеклянный, матовый. | Совершенная. | Раковистый. | 5,0-5,5 | 4,8-5,5 | Пегматиты: цирконортит. Кварцевые жилы: силлиманит, альбит, адуляр, анатаз, брукит. Россыпи: гранаты, циркон, ярозит, магнетит, золото, уголь. | Магматическое. | Часто радиоактивен! | От греч. «я одинок» (из-за редкости). | Норвегия, Мадагаскар, Колорадо (США), Вайоминг, Силезия, Швейцария, Дофине (Франция). Разрабатывается в Индии, Бразилии, Австралии. | Руда на селен и лантан, церий, торий.
|  | Дорфманит. | Na2H[PO4]*2H2O |  |  | Тонкий порошок. | [8 empty] | Гипергенное. |  | В честь М. Д. Дорфмана. | Хибины, Ловозёрские тундры.
|  | Натрофосфат. | Na6H[PO4]2F*17H2O |  |  | Сплошные массы до 5 см. | Белый, бесцветный. |  | Стеклянный. |  |  |  |  | Поздний эгирин, дельхайелит, апатит, пектолит, виллиомит, поздние гидротермальные минералы. | Кавернозная зона пегматитов среди ийолит-уртитов. | На воздухе легко разлагается. | Назван по составу. | Г. Юкспорр (Хибины).
|  | Нафоит. | Na2H[PO4] |  |  | Налёты, порошковые агрегаты. | Белый. | [6 empty] | Эгирин, эвдиалит, астрофиллит. |  |  |  | Г. Рас-Вумм-Чорр (Хибины), Ловозёрские тундры.
|  | Ксенотим. | Y[PO4]*[Th, U, Es] | Тетрагональная. |  | Призмы, массы, розетки. | Буро-жёлтый. | Белый. | Стеклянный, алмазный. | Совершенная. | Крючковатый, неровный. | 4,0-5,0 | 4,5-5,1 | Монацит, магнетит, оксиды титана, силлиманит, гематит. | Метаморфическое, вулканическое. | Часто радиоактивен! | От греч. «дружелюбный» (непостоянный химический состав). | Норвегия, Иттербрю (Швеция), Силезия, Швейцария. | Основная руда на иттрий.
|  | Либентит (либетенит). | Cu2[PO4](OH) | Ромбическая. |  | Призматические грубо исштрихованные кристаллы, гроздевидные и землистые агрегаты. | Зелёный, побежалость. | Зелёный. | Стеклянный. | Несовершенная. | Раковистый, неровный. | 4 | 3.8 | Малахит, азурит, пироморфит, лимонит. | Вторичное в медных рудах. |  | По мету находки в Либетбане (Чехословакия) в 1823 году. | Р-н Нижнего Тагила, Бельгия, Корнуолл (Англия), Франция, Аризона (США), Замбия. | Коллекционное.
|  | Гояцит. | SrAl3[H(PO4)2](OH)6 | Тригональная. |  | Землистые массы, табличатые и ромбические кристаллы. | Жёлтый, белый. | Белый. | Стеклянный. | Совершенная. |  | 4,5-5,0 | 3.2 |  |  | Часто - штриховка. |  | Швейцария, Бразилия, Ромны (Украина), Фихтель (Германия).
|  | Лоубманит (лаубманит). | Fe2+3Fe3+6[PO4]4(OH)12 | Ромбическая. |  | Почки, радиальные агрегаты. | Зелёный с оттенками до бурого. | Зелёный. | Стеклянный. | Совершенная. |  | 3,5-4,0 | 3.33 | Магнетит. | Железная шляпа. |  |  | Бавария и Гессен (Германия), Швеция, Арканзас (США).
|  | Тагилит (псевдомалахит). | Cu5[PO4]2(OH)4*H2O | Моноклинная. |  | Волокнистые, гроздевидные, почковидные, лучистые агрегаты. | Зеленоватый. | Зелёный. | Стеклянный. | Несовершенная. | Занозистый. | 4,0-5,0 | 4.34 | Кварц, халцедон, малахит, куприт, хризоколла, тенорит, рейхенбергит. | Вторичное. |  | По месту находки. | Р-н Нижнего Тагила, Рейланд и около Хофа (Германия), Корнуолл (Англия), Португалия.
|  | Рейхенбахит. | Cu5[PO4]2(OH)4 |  |  | Кристаллы. | Зелёный. | [6 empty] | Тагилит. | Гипергенное. |  | По месту находки. | Рейхенбах (Германия).
|  | Пироморфит (зелёная свинцовая руда/шпат). | Pb5[PO4]3Cl; примеси As, Са (до Са:РЬ=1:2), до 4% V2O5, до 1% Fe, Cr, CO2 (каждого 1%). | Гексагональная. | Гексагонально-бипирамидальный. | Призмы, иглы, массы, псевдоморфозы по галениту и церусситу. | Зелёный с оттенками до бурого, красный (Шотландия), редко - чёрный. | Белый. | Стеклянный. | Несовершенная. | Неровный. | 3,5-4,0 | 6,7-7 | Галенит, церуссит, барит, кварц, вульфенит, платтнерит, деклуазит, ванадинит, лимонит. | Вторичное в свинцовых рудах. | Растворяется в азотной кислоте. Замещается орфеитом. | Й. Гаусман (1813) дал название по греч. «огонь» и «форма» - после плавления образует кристаллы. | Ледхиллз (Шотландия), Берёзовское (Урал), Эссе (Франция), Прибрам (Богемия), Шилкинское и Зерентуевское (Забайкалье), Саксония и Рейланд (Германия), Корнуолл и Камберленд (Англия), Пршибрам (Чехия), Сардиния, Мексика. | Коллекционное.
|  | Кампилит. |  |  |  | Искривлённые кристаллы.
|  | Эмский бочонок. |  |  |  | Бочковидные кристаллы.
|  | Гюролит. | Mn5[PO4]2(HPO4)2*4H2O | Моноклинная. |  | Призмы до 3см, таблички, массы. | Белый, красный, жёлтый, бурый с оттенками. | Белый. | Стеклянный. | Средняя. |  | 3.5 | 3.2 | Трифилин, литиофилит. | Пегматитовое. |  | Открыт (1826) в карьере Юро (Лимож, Франция). | Бавария.
|  | Литиофиллит. | LiMn[PO4] | [10 empty] | Гюролит.
|  | Варисцит. | Al[PO4]*2H2O | Ромбическая. |  | Массы, почки, редко - таблички и октаэдры. | Зелёный с оттенками до белого. | Белый. | Стеклянный. | Средняя. |  | 4,0-5,0 | 2.52 |  | Взаимодействие алюминиевых пород и ортофосфорной кислоты. |  |  | Плауэн (Саксония), Штирия (Австрия), Юта (США). | Декоративный материал, похожий на бирюзу.
|  | Берлинит. | Al[PO4]
|  | Аматрикс. | Халцедон * варисцит. | [13 empty] | Аматрикс - сокращение от American Matrix. | Юта.
|  | Струвит. | Mg[PO4]2(NH4)*4H2O | Ромбическая. |  | Очень много габитусов. | Жёлтый до зелёного до светло-коричнего. | Белый. | Стеклянный. | Совершенная. |  | 1,5-2,0 | 1.7 | Органические вещества, бокситы. | Биогенное. |  |  | Гамбург и Брауншвейг (Германия), Чили, Австралия, Дания.
|  | Лудламит. | Fe3[PO4]2*4H2O | Моноклинная. |  | Массы, таблички, клинья, зёрна. | Зелёный с оттенками до белого. | Зелёный. | Стеклянный. | Совершенная. |  | 3-3,5-4 | 3.1 | Вивианит. | Выветривание. |  |  | Бавария, Ю Сербия, Корнуолл и Хэмпшир (Англия), Айдахо и Ю Дакота (США, кристаллы от 7 мм).
|  | Накафит. | CaNa2[PO4]F |  |  | Маленькие вкрапленники. | [7 empty] | Апатит, термонатрит, виллемит. | В ийолит-уртитовых пегматитах. |  | По составу. | Г. Расвуммчорр (Хибины).
|  | Штрунцит. | (Mn, Fe)2[PO4]2(OH)2*6H2O | Моноклинная. |  | Пучки, примазки. | Жёлтый с оттенками. | Белый. | Стеклянный. | Нет. |  | 4 | 2.56 | Трифилин, рокбриджиит, дюфренит, бераунит. | Выветривание пегматитов. |  | В честь нем. минералолога Х. Штрунца. | Бавария (Германия), Штирия (Австрия), Богемия (Чехия), Франция, Португалия.
|  | Трифилин. | LiFe[PO4]
|  | Рокбриджеит. | (Mn, Fe2+)Fe3+4[PO4]3(OH)5
|  | Дюфренит. | CaFe2+Fe3+10[PO4]8(OH)12*4H2O |  |  | Почки радиально-лучистого строения. | Оливково-зелёный до бурого. |  |  |  |  | 4.5 |  |  | Железная шляпа.
|  | Натродюфренит. | (Na, Fe2+, Fe3+, Al)6[PO4]4(OH)6*2H2O; 2,5% Na2O. |  |  | Радиально-волокнистые агрегаты. | Бурый. | [6 empty] | Лимонит. |  |  |  | Рошфор-эн-Терр (Франция).
|  | Какоксен. | Fe9[PO4]4(OH)15*18H2O | Гексагональная. |  | Призмы, иглы, массы, пучки, волокно, радиально-лучистые агрегаты. | Жёлтый с оттенками до рыжего с оттенками. | Жёлтый. | Стеклянный. | Не определяется. |  | 3,0-4,0 | 2.26 |  | Вторичное. |  | С греч. «плохой гость» - мешал переработке лимонита. | Богемия, Гессен и Бавария (Германия).
|  | Бераунит (эмонопорит). | CaFe2+Fe3+10[PO4]8(OH)5*4H2O | Моноклинная. |  | Таблички, радиально-лучистые агрегаты, корки. | Красный с оттенками, побежалость. | Жёлтый. | Стеклянный. | Средняя. |  | 3-3,5-4 | 3 |  | Выветривание фосфорных пегматитов. | Вертикальная штриховка. | По местам находок. | Элеонора (Вецлар) - Саксония - Бавария (Германия), Бераун (Чехия).
|  | Вавеллит (фишерит). | Al3[PO4]2(OH)3*5H2O | Ромбическая. | Ромбо-бипирамидальный. | Призмы, иглы, массы, радиально-лучистые агрегаты, псевдоморфозы по лимониту и фосфориту. | Все цвета радуги. | Белый. | Стеклянный, шёлковый. | Средняя. | Раковистый. | 3,0-4,0 | 2,3-2,4 | Лимонит, фосфорит. | Гидротерма, чаще - вторичное в сланцах и осадочных породах. | Растворяется в соляной кислоте. | Найден девонширским врачом Уильямом Уэйвеллом (1800), назван в честь первооткрывателя химиком, врачом и минералологом У. Бейбингтоном. | Пенсильвания (США), Оуро-Прето (Бразилия), Ллаллагуа (Боливия), Корнуолл и Девоншир (Англия), Арканзас (США, цемент в виде радиально-лучистых агрегатов), Гарц (Германия). | Промышленное - в Пенсильвании (для производства фосфатов).
|  | Кингит. | Al3[PO4]2(OH, F)3*9H2O
|  | Отенит (отунит, аутунит). | Ca[PO4]2(UO2)2*10-12H2O | Тетрагональная. | Дитетрагонально-бипирамидальный. | Таблички, листочки, чешуя, пучки. | Жёлтый до зелёного. | Жёлтый. | Стеклянный. | Весьма совершенная. | Неровный. | 2,0-2,5 | 3.2 | Кварц, урановые минералы. | Магматическое, гидротермальное, осадочное, вторичное в урановых рудах. | Люминисценция, хрупок, самый радиоактивный минерал, при нагреве легко плавится, теряя воду. | Название (1852) - город Отен. | Луризия (Кунео, Италия), Сен-Симфорьен (Франция), Урхейриз (Португалия), Корнуолл (Англия), Рам-Джангал (Австралия), Спойке (Вашингтон, США), Фихтель (особенно высокая радиоактивность). | Руда на уран.
|  | Метотунит. | Без воды. | [11 empty] | При нагреве отунита.
|  | Торбернит (хальколит, медная/урановая слюдка). | Cu[PO4]2(UO2)2*8-12H2O | Тетрагональная. | Дитетрагонально-бипирамидальный. | Таблички, листочки, чешуя, пучки. | Зелёный с оттенками. | Зелёный. | Стеклянный. | Средняя. |  | 2,0-2,5 | 3.2 | Кварц, гематит, лимонит, урановые минералы. | Пегматитовое, жильное, осадочное. | Нет люминисценции!!! | Назван Вернером в честь швед. химика Торберна-Улана Бергмана. | С Каролина (США), Катанга (Заир), Эрцберг - Верх. Пфальц - Фихтель - Шварцвальд - Баварский Лес (Германия), Португалия, Аверон (Франция), Россия, СНГ. | Важная руда на уран.
|  | Анапаит. | Ca2Fe[PO4]2*8-12H2O | Триклинная. |  | Кристаллы, часто - сферолиты. | Зелёный с оттенками. |  | Стеклянный. | Совершенная в двух направлениях. |  | 3.5 | 2.8
|  | Амблигонит. | LiAl[PO4]F | Триклинная. | Пинакоидальный. | Массы, зёрна. | Белый с оттенками. | Белый. | Стеклянный, перламутровый. | Совершенная. |  | 6 | 3-3,2 | Апатит, сподумен, турмалин, топаз, вавеллит, альбит. | Пегматитовое, пневматолитовое. | Легко плавится и вспучивается при действии кислотой. |  | Испания, шт. Мэн (США), С Швеция, Саксония, Хаген (Бавария). | Литиевая руда.
|  | Гердерит. | CaBe[PO4]F | Моноклинная. |  | Таблички, призмы, грозди. | Белый. | Белый. | Стеклянный. | Средняя в одном направлении. | Раковистый. | 5,5-6 | 2,95-3,01 | Минералы олова. | Пегматитовое, вторичное. | Хрупок, + кислота.
|  | Гидроксилгердерит. | CaBe(PO4)OH
|  | Дельвоскит. | Fe3[PO4]2(OH)6*nH2O | Не определяется. |  | Массы. | Жёлто- до чёрно-бурый. | Жёлтый. | Восковый, жирный до стеклянного. | Нет. | Раковистый. | 2,5-4 | 1,85-2,83 | Лимонит, апатит, вивианит, керченит. | В железных рудах.
|  | Лазулит (скорлацит). | (Mg, Fe)Al2[PO4]2(OH)2 | Моноклинная. |  | Острые пирамиды. | Синий с оттенками. | Белый. | Стеклянный. | Несовершенная в одном направлении. | Занозистый, неровный. | 5,5-6 | 3.08 | Кварц, рутил, корунд, пирофиллит, кианит, андалузит, силлиманит. | Пегматитовое, кварцевые жилы. | Хрупок, + горячая кислота. Переходит в гиббсит.
|  | Триплит. | (Mg, Fe, Mn, Ca)2[PO4](F, OH) | Моноклинная. |  | Неровные кристаллы. | Коричневый с оттенками, красный, жёлтый, чёрный. | Белый. | Стеклянный. | Совершенная в одном направлении, весьма совершенная в одном направлении, несовершенная в одном направлении. | Раковистый, неровный. | 5-5,5 | 3,5-3,9 | Апатит, трифилин, сульфиды, шеелит, вольфрамит. | Пегматитовое.
|  | Чёрчит. | Ce[PO4]*2H2O | Моноклинная. |  | Веерные агрегаты. | Серый, красноватый. | Белый. | Стеклянный, перламутровый. | Совершенная в одном направлении. | Раковистый. | 3 | 3.14 | Полевой шпат.
|  | Штренгит. | Fe[PO4]*2H2O | Ромбическая. |  | Таблички, призмы, сферолиты. | Красный, фиолетовый. | Жёлтый. | Восковый. | Совершенная. | Раковистый. | 4,0-5,0 | 2.87 | Варисцит. | В осадочных породах; выветривание железосодержащих фосфатов. |  |  | Турингия и Бавария (Германия), Мангуале (Португалия), Рокбридж-Каунти (Вирджиния), Палермо и Нью-Герпшир (США), Швеция.
Клиноштренгит.
|  | Гопеит. | Zn3[PO4]2*4H2O | Ромбическая. |  | Снопы, таблички, реже пучки, звездчатые сростки. | Белый. |  |  |  |  | 2,0-4,5 |  | Пироморфит, коркит, ванадинит, смитсонит, лимонит. | Гипергенное. | В кислой среде гопеит обычно замещается гидроксилсодержащим тарбуттитом. |  | Брокен-Хилл, р-ны Рифук-Хилл и Айрон-Ноб (Австралия); Британская Колумбия, р-н Льежа (Бельгия).
|  | Парагопеит. | Zn3[PO4]2*4H2O | Моноклинная. |  | Снопы, таблички, реже пучки, звездчатые сростки. | Белый. |  |  |  |  | 2,0-4,5 |  | Пироморфит, коркит, ванадинит, смитсонит, лимонит. | Гипергенное. |  |  | Брокен-Хилл, р-ны Рифук-Хилл и Айрон-Ноб (Австралия); Британская Колумбия, р-н Льежа (Бельгия).
|  | Арупит. | Ni3[PO4]2*8H2O |  |  | Короткие призмы. | Синий. | [7 empty] | Продукт выветривания. |  |  | Метеорит Santa Catharina (Бразилия).
|  | Фосфофиллит. | Zn2(Fe,Mn)[PO4]2*4H2O |  |  | Снопы, таблички, реже пучки, звездчатые сростки. | Белый. |  |  |  |  | 2,0-4,5 |  | Пироморфит, коркит, ванадинит, смитсонит, лимонит. | Гипергенное, продукт окисления сфалерита, развитого в пегматитах (одна находка в Германия).. |  |  | Брокен-Хилл, р-ны Рифук-Хилл и Айрон-Ноб (Австралия); Британская Колумбия, р-н Льежа (Бельгия), Германия.
|  | Шольцит. | Zn2Ca[PO4]2*2H2O |  |  | Снопы, таблички, реже пучки, звездчатые сростки. | Белый. |  |  |  |  | 2,0-4,5 |  | Пироморфит, коркит, ванадинит, смитсонит, лимонит. | Гипергенное. |  |  | Брокен-Хилл, р-ны Рифук-Хилл и Айрон-Ноб (Австралия); Британская Колумбия, р-н Льежа (Бельгия).
|  | Тарбуттит. | Zn2[PO4]OH |  |  | Снопы, таблички, реже пучки, звездчатые сростки, псевдоморфозы по гопеиту. | Белый до бурого. |  |  |  |  | 2,0-4,5 |  | Пироморфит, коркит, ванадинит, смитсонит, лимонит. | Гипергенное. |  |  | Брокен-Хилл, р-ны Рифук-Хилл и Айрон-Ноб (Австралия); Британская Колумбия, р-н Льежа (Бельгия).
|  | Спенсерит. | Zn4[PO4]2(OH)2*3H2O |  |  | Снопы, таблички, реже пучки, звездчатые сростки. | Белый. |  |  |  |  | 2,0-4,5 |  | Пироморфит, коркит, ванадинит, смитсонит, лимонит. | Гипергенное. |  |  | Брокен-Хилл, р-ны Рифук-Хилл и Айрон-Ноб (Австралия); Британская Колумбия, р-н Льежа (Бельгия).
|  | Климанит. | ZnAl2[PO4]2(OH)2*3H2O |  |  | Снопы, таблички, реже пучки, звездчатые сростки. | Белый. |  |  |  |  | 2,0-4,5 |  | Пироморфит, коркит, ванадинит, смитсонит, лимонит. | Гипергенное. |  |  | Брокен-Хилл, р-ны Рифук-Хилл и Айрон-Ноб (Австралия); Британская Колумбия, р-н Льежа (Бельгия).
|  | Хентшелит. | CuFe2[PO4]2(OH)2 |  |  | Кристаллы. | Тёмно-зелёный. |  |  | Есть. |  |  |  | Миметезит, гётит. | Окисление сульфидно-баритовой жилы. |  |  | Рейхенбах (Германия).
|  | Гиббенит. | Zn7[PO4]4(OH)2*7H2O |  |  | Снопы, таблички, реже пучки, звездчатые сростки. | Белый. |  |  |  |  | 2,0-4,5 |  | Пироморфит, коркит, ванадинит, смитсонит, лимонит. | Гипергенное. |  |  | Брокен-Хилл, р-ны Рифук-Хилл и Айрон-Ноб (Австралия); Британская Колумбия, р-н Льежа (Бельгия).
|  | Куксит. | Zn3Pb3Fe4+[HPO4]2O6 |  |  | Табличатые кристаллы. | Серый. |  | Алмазный. |  |  | 3,0-4,0 |  |  | Гипергенное. |  |  | Куранах (Якутия).
|  | Цумебит. | Pb5Cu[PO4](OH)3*3H2O |  |  | Корки. | Тёмно-зелёный. |  | Жирный, алмазный. |  |  | 3,0-4,0 |  |  | Гипергенное. |  | По месту находки. | Цумеб (Намибия).
|  | Плюмбогуммит. | PbAl3[PO4]2(OH)5*H2O |  |  | Конкреции. | Бесцветный. |  | Смолистый. |  |  | 3,0-4,0 |  |  | Гипергенное.
|  | Дрюгманит. | Pb2(Fe,Al)[PO4]2OH*H2O |  |  |  | Бесцветный. |  | Смолистый. |  |  | 3,0-4,0 |  |  | Гипергенное.
|  | Сидоренкит. | Na3Mn[PO4](CO3) | [10 empty] | Сидерит в конкрециях. | Пегматоиды. |  |  | Г. Аллуайв.
|  | Орфеит. | Pb10Al20H6[PO4]12(SO4)5(OH)40 |  |  | Псевдоморфозы по пироморфиту, натечные корочки лучистого строения. | Бесцветный. |  | Жирный, алмазный. |  |  | 3,0-4,0 |  |  | Гипергенное. |  |  | Маджарово (Болгария).
|  | Ковдорскит. | Mg5[PO4](CO3)(OH)2*4,5H2O |  |  | Шесты, призмы в карбонатах. | [10 empty] | По месту находки. | Ковдор.
|  | Корнетит. | Cu3[PO4](OH)3 |  |  |  | Тёмно-синий. | [7 empty] | Гипергенное. |  |  | Заир, Невада, Зимбабве.
|  | Набафит. | NaBa[PO4]*9H2O |  |  | Неправильные выделения до 5мм. | [7 empty] | Палыгорскит, микроклин, эвдиалит, эгирин. | Иолит-уртитовые пегматиты. |  |  | Г. Юкспорр (Хибины).
|  | Кипушит. | Cu5Zn[PO4]2(OH)6*H2O |  |  | Призматические грубо исштрихованные кристаллы, гроздевидные и землистые агрегаты. | [8 empty] | Гипергенное. |  | По месту находки. | Кипуши (Заир).
|  | Весцелиит. | (Cu,Zn)3[PO4](OH)3*2H2O |  |  | Зернистый. | Голубой. | [7 empty] | Гипергенное. |  |  | Брокен-Хилл (Австралия), Конго.
|  | Бонштедтит. | Na3Fe[PO4]CO3 |  |  | Табличатые кристаллы до 0,5x2x5мм и зёрна 0,1-1 мм. | [7 empty] | Шортит. |  |  | В честь Бонштедт-Куплетского. | Ковдор и Хибинах.
|  | Фосинаит. | Na3(Ca, Ce)SiO3[PO4] |  |  | Лучистые, зернистые агрегаты, шесты до 5 мм. | [7 empty] | Анортоклаз, нефелин, эгирин, ломонсовит, нордит, беловит, нептунит, вуоннемит. |  |  | Назван по компонентам (P-Si-Na). | Хибины, Ловозёра.
|  | Андрюсит. | Cu3Fe63+[PO4](OH)12; Сu изоморфно замещается на Fe2+ (до Cu:Fe=5:1). |  |  | Призматические грубо исштрихованные кристаллы, гроздевидные и землистые агрегаты. | [8 empty] | Гипергенное. |  |  | Корнуолл (Англия).
|  | Сиелескиит. | Cu3Al4[PO4]2(OH)12*2H2O | [10 empty] | Бирюза, либентит, псевдомалахит. | Гипергенное. |  |  | Монт-Оксайд (Австралия).
|  | Литиофосфат. | Li3[PO4] |  |  | Псевдоморфозы по монтебразиту. | Бесцветный, белый, светло-розовый. | [6 empty] | Сподумен, микроклин. | Пегматиты Na-Li. |  | По составу. | Кольский п-ов.
|  | Луньокит. | Mn(Fe, Mg, Mn)(H2O)4Al(OH)[PO]4 |  |  | Кристаллы 0,5-1 мм. | [7 empty] | Митридатит, лауэрит, эосфорит, кингсмаунтит. | Гранопегматиты. |  | По реке Луньок. | Кола.
|  | Запаталит. | Cu3Al4[PO4]3(OH)9*4H2O |  |  | Натёки, псевдоморфозы по либетениту. | Голубой. | [7 empty] | Гипергенное. |  |  | Мексика.
|  | Халькосидерит. | Cu3Fe63+[PO4]4(OH)8*4H2O |  |  | Корки. | Зеленоватый. |  |  |  |  | 5 |  |  | Гипергенное. | Очень редок.
|  | Ниссонит. | CuMg[PO4]OH*2,5H2O |  |  |  | Сине-зелёный. | [6 empty] | Хризоколла, либетенит, гипс. | Гипергенное.
|  | Самплеит. | Cu5CaNa[PO4]4Cl*5H2O |  |  | Досчатые кристаллы. | Тёмно-синий. |  |  |  |  | Твёрдый. |  | Атакамит. | Гипергенное. |  |  | Чукикамата (Чили).
|  | Горсейксит. | BaAl3[PO4](PO3, OH)(OH)6 |  |  | Срастания в единых кристаллах с гояцитом. | [7 empty] | Гояцит. | Возгоны. |  |  | Камчатка.
|  | Бразильянит. | NaAl3[PO4]2(OH)4 | Моноклинная. |  | Призмы. | Жёлтый, прозрачен. |  | Стеклянный. |  | Раковистый. | 5.5 |  | Лазулит, апатит, мусковит, турмалин. | Гипергенное. |  | По стране находки. | Консельхейро-Пена и Коррего-Фрио (Минас-Гераис, Бразилия), Палермо-Майн и Смит-Майн (Нью-Гемпшир, США). | Ювелирное, коллекционное.
|  | Витусит. | Na3TR[PO4]2 |  |  | Зёрна 0,5-10 мм. | [8 empty] | Ультраосновные горные породы. |  |  | Ловозёры.
|  | Монетит. | Ca(HPO4)
|  | Олимпит. | Na3[PO4] |  |  | Овальные зёрна 1-3 мм, корки. | [7 empty] | Виллимит, эгирин. | В щелочных пегматитах. |  | Название - в честь олимпиады 1980 года. | Г. Расвуммчорр (Хибины).
|  | Ольгит. | Na(Sr, Ba)[PO4] |  |  | Изометричные зёрна до 1-2 мм. | [7 empty] | Натросилит, анальцит. |  |  | Назван в честь профессора О.А. Воробьёве (1902-1974). | Г. Карнасурт (Ловозёра).
|  | Арктит. | Na2Ca4[PO4]3F |  |  | Монокристаллы 3-5 мм. | [7 empty] | Натросилит, вуоннемит, ломонсовит, цирсиналит. | Пегматиты. |  |  | Долина р. Вуоннемийок (Хибины).
|  | Дельвоксит. | Fe23+[PO4](OH)3*3.5H2O | [11 empty] | Гипергенное.
|  | Заирит. | Fe33+Bi[PO4]2(OH)6 |  |  |  | Буро-зеленоватый. | [7 empty] | Продукт окисления висмутин-вольфрамитовых жил. |  | По месту находки. | Заир.
|  | Настрофит. | Na(Sr, Ba)[PO4]*9H2O |  |  | Монокристаллы и сростки до 0,3-3 мм, выделения. | [7 empty] | Нефелин, КПШ, содалит. | Щелочные пегматиты. |  | По составу. | Ловозёра.
|  | Мразекит. | Bi2Cu3[PO4]2O2(OH)2*2H2O |  |  | Таблички. | Голубой. | [7 empty] | Продукт окисления сульфидно-баритовых жил. |  |  | Земля Гессен (Германия).
|  | Паулькеллерит. | Bi2Fe3+[PO4]O2(OH)2 | [10 empty] | Эритрин, висмут. | Гипергенное. |  |  | Шнееберг.
|  | Боржицкит. | Fe53+Ca[PO4](OH)11*3H2O |  |  | Желваки, конкреции, грозди. | Бурый. | [7 empty] | Железная шляпа.
|  | Фосфофибрит. | Fe153+CuK[PO4]12(OH)12*12H2O |  |  | Лучистые агрегаты. | Желто-зелёный. |  |  | Есть. |  | 3 |  | Фармакосидерит. | Гипергенное. |  |  | Руд. Клара, (Шварцвальд, Германия).
|  | Воксит. | Fe2+Al2[PO4]2(OH)2*7H2O |  |  | Корки из удлинённых кристаллов. | Белый, желтоватый. | [7 empty] | Зона выветривания сульфидно-оловянных рудников. |  |  | Жажагуа, Сигло (Боливия).
|  | Паравоксит. | Fe2+Al2[PO4]2(OH)2*8H2O | Триклинная. |  | Корки из удлинённых кристаллов. | Белый, желтоватый. | [7 empty] | Зона выветривания сульфидно-оловянных рудников. |  |  | Жажагуа, Сигло (Боливия).
|  | Метавоксит. | Fe2+Al2[PO4]2(OH)2*8H2O | Моноклинная. |  | Корки из удлинённых кристаллов. | Белый, желтоватый. | [7 empty] | Зона выветривания сульфидно-оловянных рудников. |  |  | Жажагуа, Сигло (Боливия).
|  | Сиглоит. | (Fe3+,Fe2+)Al2[PO4]2(OH,O)*8H2O |  |  | Корки из удлинённых кристаллов. | Белый, желтоватый. | [7 empty] | Зона выветривания сульфидно-оловянных рудников. |  |  | Жажагуа, Сигло (Боливия).
|  | Хагендорфит. | (Na,Ca)2(Fe,Mn)3[PO4]3 | [11 empty] | Гипергенное. |  |  | Отвал железного рудника (Боливия).
|  | Файрфилдит. | Ca2(Mn,Fe)[PO4]2*2H2O |  |  |  | Бесцветный, белый. |  |  |  |  | 3.5 |  |  | Гипергенное.
|  | Коллинсит. | Ca2(Mg,Zn)[PO4]2*2H2O; от 9 до 14% ZnO. |  |  | Радиально-лучистые агрегаты. | Серо-голубой. | [7 empty] | Зона окисления цинковых месторождений. |  |  | Рифук-Хилл (Южная Австралия), Британская Колумбия.
|  | Изоклазит. | Ca2[PO4]OH*2H2O |  |  |  | Бесцветный, белый. |  |  |  |  | 2 |  |  | Гипергенное. |  |  | Яхимов.
|  | Сенегалит. | Al2[PO4](OH)3*H2O |  |  | Удлиненные кристаллы, собранные в пучки и лучистые сростки. | Бесцветный. |  |  |  |  | 4 |  | Бирюза. | Гипергенное. |  |  | Железорудное месторождение Курудиако (Сенегал).
|  | Крибергит. | Al16[PO4]8(SO4)3(OH)18*10H2O | [11 empty] | В зоне окисления пиритовых руд. |  |  | Швеция.
|  | Мендоцавелит. | NaCa2[Fe63+(PO4)2(PMo11O39)(OH,Cl)10]*33H2O |  |  | Призмы. | Рыжий. | [7 empty] | Гипергенное. |  |  | Кумобаби, Сонора (Мексика).
|  | Парамендоцавелит. | NaAl4[Fe7(PO4)5(PMo12O40)(OH)16]*56H2O |  |  | Призмы. | Рыжий. | [7 empty] | Гипергенное. |  |  | Кумобаби, Сонора (Мексика).

## Арсенаты.
| Название: | Формула: | Сингония: | Класс симметрии: | Форма выделения: | Цвет: | Цвет черты: | Блеск: | Спайность: | Излом: | Твёрдость: | Плотность (г/см3): | Спутники: | Происхождение: | Особые свойства / примечания: | Обозначение, обнаружен, назван: | Месторождения: | Применение:
Арсенаты (вещества состава X[AsO4]y). | Эритрин (кобальтовые цветы). | Co3[AsO4]2*H2O | Моноклинная. | Призматический. | Порошок, налёты, массы, землистые агрегаты. | Красный, розовый, малиновый. | Бледно-розовый. | Перламутровый, матовый. | Весьма совершенная. |  | 2-2,5, в землистых агрегатах - 1. | 3.1 | Смальтин, хлоантит, скуттерудит. | Гипергенное. | Растворяется в соляной кислоте, окрашивая раствор в красный цвет. | Название (1832) предложено Ф.-С. Бёданом от греч. «красный». | Шнееберг (Саксония) - Гессен - Шпессарт - Шварцвальд (Германия), Франция, Эльба и Тренто (Италия), Корнуолл (Англия), Боу-Адзер (Марокко), Дашкестан, Ак-Джилге, находки на Урале и С Кавказе.
| Оливенит (древесная медная руда). | Cu3[AsO4]OH; Zn до Cu:Zn = 1), Co до 5%, P205 до 6%. | Ромбическая. |  | Иголки, таблички, призмы, друзы, грозди, почки. | Оливковый, реже - бурый. | Зелёный. | Шелковистый, стеклянный. | Несовершенная. | Раковистый, неровный. | 3 | 4.3 | Адамин, азурит, малахит, скородит, конихальцит. | Вторичное в медных и мышьяковых рудах; близ окисляющихся первичных минералов из кислых вод (рН около 5), иногда через стадию развития эвхроита. | Нередко наблюдаются ритмичные агрегаты, в которых чередуются более яркие зеленые зоны собственно оливенита и более светлые голубоватые зоны его цинковистых разностей. Минерал растворяется в карбонатных водах; замещается малахитом, конихальцитом, тиролитом. | Название (1820) по цвету. | Маммот (р-н Тинтик, США), Цумеб (Намибия), Запачица (Болгария), Ховуаксинское (Тува), Корнуолл и Камберленд (Англия), Германия, Чехия, Нижний Тагил.
| Адамин (адамит). | Zn2[AsO4]OH; совершенный изоморфизм Zn/Сu; до 23% CuO (Сu:Zn =1:1,3), до 5% СоО (характерен для Дашкесана). Обнаруженный в Лаврионе голубоватый адамин содержит до 6% Al и имеет уменьшенные параметры ячейки. | Ромбическая. |  | Кристаллы мелкие, многоугольники, призмы, друзы, корки, грозди. | Все цвета радуги. | Белый. | Стеклянный. | Совершенная. | Неровный. | 3,5-4 | 4,3-4,5 |  | Вторичное в месторождениях цинка. |  |  | Мапими (Мексика), Мьежо (Болгария), Ховуаксинское (Тува), Цумеб (Намибия), Дашкесан (Азербайджан), Лачин-Хана (Узбекистан), Маммот (США), Лаурион (Греция), Кап-Гаронне (Франция), Чаньярчилло (Чили), Гульшад (Казахстан), Ново-Почекуевское (Забайкалье), Тоскана (Италия). | Кристаллы ценятся коллекционерами.
| Параадамин. | Zn2[AsO4]OH | Триклинная. |  | Снопы. | Жёлтый. | [8 empty] | От адамина надежно отличается по оптическим константам и характером дебаеграммы.
| Кобальтадамин. | Zn2[AsO4]OH * Co
| Купроадамин. | Zn2[AsO4]OH * Cu
| Миметизит. | Pb5[AsO4]3Cl; примесь V:As = 1, P и Са (до Рb:Са=2:1). | Гексагональная. |  | Землистые массы, почки, грозди, табличатые, призматические кристаллы. Обычны нарастания миметезита на церуссите, вульфените и бедантите. | Оранжево-желтые или зеленоватые тона. | Белый. | Стеклянный. | Несовершенная. | Раковистый, неровный. | 3,5-5,0 | 7.1 | Церуссит, вульфенит, бедантит. | Образование минерала происходит на поздних этапах развития зоны гипергенеза. |  | В. Розе (1804) сделал его анализ. Ф. Бёдан (1832) дал название от греч. «подражатель» - похож на пироморфит. | Караоба - Кызыл-Эспе - Акчагыл (Казахстан), Прибрам (Богемия), Йоханнегеоргенштадт (Саксония), Броукен-Хилл (Австралия), Цумеб (Намибия), Тинтик (Юта, США), Мексика, Нерчинский р-он (Забайкалье), Корнуолл (Англия), Швеция (зелёные корки).
| Кампилит. | *P |  |  | Шаровидные агрегаты.
| Конихальцит (хигчинсит, хиггинсит). | CaCu[AsO4]OH | Ромбическая. |  | Почки, грозди, радиально-лучистые агрегаты, кристаллы мелки и редки. | Зелёный с оттенками. | Зелёный. | Стеклянный, матовый. | Нет. |  | 4.5 | 4.33 | Лимонит. | Вторичное в медных месторождениях. |  | От греч. «пыль» и «медь». | Майтаса - Кызыл-Эспе - Дудесай (Казахстан), Лачин Хана и Кургашинкан (Узбекистан), Ховуаксинское (Тува), Конго, Тунис, Марокко, Болгария, Аризона - Юта - Невада - Ю Дакота (США), Андалусия (Испания), Польша, Намибия.
| Сташицит. | *до 7% ZnO. | [14 empty] | Лачин-Хана (Узбекистан).
| Халькофиллит (медная слюдка). | Cu18Al2[AsO4]3(SO4)3(OH)27*33H2O | Тригональная. |  | Таблички, друзы, листья, розетки, слюдянистые агрегаты. | Зелёный с оттенками. | Зелёный. | Стеклянный, алмазный. | Весьма совершенная. |  | 2 | 2,4-2,6 | Куприт, малахит, азурит. | Вторичное в зоне окисления железной шляпы. |  | Греч. - по составу и листоватой форме. | Швац (Тироли, Австрия), Кап-Гаронне (Франция), Корнуолл (Англия), Юта и Аризона (США), Эрцберг (Германия), Румыния, Франция, Россия. | Научное и коллекционное.
| Аннабергит (никелевый цвет). | Ni3[AsO4]2*8H2O; изоморфные примеси Са (до 9% СаО), Fe (до 10% FеО+Fе2O3). | Моноклинная. |  | Призмы, сферолиты, налёты, землистые агрегаты. | Серый, белый, зелёный с оттенками. | Зелёный. | Стеклянный. | Средняя. |  | 2.5 | 3.07 | Хлоантит, никелин, эритрин, фармаколит. | Вторичное в зоне окисления железной шляпы. |  | По месту находки (руд. Аннаберг, Саксония). | Гессен и Гарц (Германия), Онтарио (Канада), Франция, Сардиния и около Комо (Италия). | В основном - коллекционное.
| Кабрерит. | до 13% MgO.
| Фармаколит. | CaH[AsO4]*2H2O | Моноклинная. |  | Пучки, радиальные агрегаты, налёты, грозди, выцветы. | Белый, красный (+Co), зелёный (+Ni). | Белый. | Стеклянный, шёлковый. | Совершенная. |  | 2,0-2,5 | 2.6 | Мышьяк, арсенаты. | В мышьяковых месторождениях в слабокислых условиях среды (рН 5–6) на начальном этапе окисления арсенидов. | Хрупок, + кислота. | Греч. «фармакон» - яд. | Андреасберг - Харц - Сен-Мри-о-Минес (Эльзас, Франция), Невада, Калифорния, Виттихен (Шварцвальд) - Гессен (Германия), Богемия (кристаллы 1x8 мм). | Научное и коллекчионное.
| Лироконтит (чечевичная руда, лироконит). | Cu2Al[AsO4](OH)4*4H2O | Моноклинная. |  | Кристаллы, часто - сферолиты. | Голубой. | Зелёный. | Стеклянный. | Несовершенная. |  | 2,0-2,5 | 3 |  | Окисление медных руд. | Редок. | Греч. «бледная пыль» - по цвету черты. | Руд. Преображенский (Урал), Корнуолл и Девоншир (Англия), Саксония, Венгрия.
| Миксит. | Cu6Bi[AsO4]3(OH)6 | Гексагональная. |  | Почки, иглы, пучки, радиально-лучистые агрегаты, шары. | Зелёный с оттенками до синего с оттенками. | Зелёный. | Стеклянный. | Не определяется. |  | 3,0-4,0 | 3.8 | Висмутовая охра. | Жильное. |  | В честь горного советника Микса. | Богемия, Яхимов (Чехия), руд. Маммот (США), Дуранго (Мексика), Мосриф (Ср. Азия), Греция, Чили, Мексика.
| Агардит. | Cu6Y[AsO4]3(OH)6*3H2O | Гексагональная. |  | Пучки, волокнистые агрегаты. | Синий, зелёный. | Зелёный. | Стеклянный. | Нет. |  | 3,0-4,0 | 3.72 | Азурит, малахит, куприт, медь, кварц. | Вторичное в зоне окисления медных месторождений. |  |  | Чили, Марокко, Шварцвальд и Саксония (Германия).
| Трёгерит. | (UO2)3[AsO4]2*12H2O | Тетрагональная. |  | Таблички, чешуя. | Жёлтый. | Жёлтый. | Стеклянный. | Совершенная по основанию. |  | 2,0-3,0 | 3.3 | Жильное. | Жёлтая люминисценция. Очень радиоактивен. |  | По имени первооткрывателя, горного мастера Трёгера. | Шнееберг (Саксония).
| Цейнерит. | Cu(UO2)2[AsO4]2*12H2O | Тетрагональная. |  | Таблички пирамиды, многранники. | Зелёный с оттенками. | Зелёный. | Стеклянный. | Средняя. |  | 2.5 | 3.79 |  | Типичный вторичный минерал месторождений с уран- и мышьяксодержащими минералами. | Нет люминисцениции! Очень радиоактивен. | В честь горного советника Цейнера. | Шнееберг (Саксония) и Шварцвальд (Германия), Юта (США).
| Скородит. | Fe[AsO4]*2H2O; * щелочи (К и Na). | Моноклинная. |  | Корки, бипирамиды, массы, землистые агрегаты. | Бледно-зелёный до коричневого. | Белый. | Стеклянный. | Несовершенная в трёх направлениях. | Раковистый. | 3,5-4 | 3,28-3,31 | Беданит, вивианит, лимонит, кварц, глины, арсенаты, адамин, гемиморфит. | Вторичное (главный продукт окисления арсенопирита). | Хрупок. В ходе дальнейшего развития зоны окисления скородит лимонитизируется или замещается питтицитом.
| Яномамит. | In[AsO4].2H2O |  |  | Идиоморфные зерна и кристаллы. | Зелёный. |  |  |  |  | 3.5 | [5 empty] | Мангабейра (Бразилия).
| Алюмоскородит. | Скородит * до 6% Аl203.
| Карминит. | PbFe2[AsO4]2(OH)2 | Ромбическая. |  | Пучки, клинья. | Красный (карминовый). | Красный. | Стеклянный, на спайности - перламутровый. | Средняя в одном направлении. | Раковистый, неровный. | 3.5 | 4,1-5,22 | Миметизит, фармаколит, сидерит, церуссит. | Вторичное в свинцовых месторождениях с мышьяком. | Хрупок, + сильная кислота. | Название - по цвету. | Мексики (р-н Мапими).
| Тиролит. | CaCu5[AsO4]2(CO3)(OH)4 | Ромбическая. |  | Редко чешуя, грозди, листья, корки. | Зелёный до голубого. | Голубой. |  | Совершенная в одном направлении. |  | 2 | 3-3,2 | Эритрин, малахит, азурит, хризопраз, лимонит, куприт. | Вторичный минерал в зоне окисления медных руд. | + кислота. | Название - Тироли. | Тироль, Австрия; Тинтик, США; Запачица, Болгария; Ховуаксинское в Туве.
| Клинотиролит. | CaCu5[AsO4]2(CO3)(OH)5 | Моноклинная.
| Цианофиллит. | Cu5+Al2[SbO4]3(OH)2*12H2O |  |  | Корочки на зернах барита и кварца, пластинки. | Голубой. |  |  |  |  | 2 |  | Барит, кварц, корнваллит, гётит, хризоколла, трипугиит, брошантит. | Гипергенное в зоне окисления медно-сурьмяных руд. |  |  | Клара в Германии.
| Куалстибит. | Cu62+Al3[SbO4]3(OH)12*10H2O |  |  | Корочки на зернах барита и кварца, тригональные таблички, плотные массы и псевдоморфозы по неизвестному минералу. | Голубовато-зелёный. |  |  | Нет. |  | 2 |  | Барит, кварц, корнваллит, гётит, хризоколла, трипугиит, брошантит. | Гипергенное в зоне окисления медно-сурьмяных руд. |  |  | Клара в Германии.
| Рейнерит. | Zn3[AsO3]2 |  |  | Призматические кристаллы. | Голубой. |  |  |  |  | 6 |  | Лудлокит. | Глубокие горизонты гипергенной зоны. |  |  | Цумеб (Намибия).
| Лейтит. | Zn[AsO2]2 |  |  | Пластинки. | Бесцветный, буроватый. |  |  |  |  | 1 |  |  | Глубокие горизонты гипергенной зоны. | Гибок. |  | Цумеб (Намибия).
| Ламмерит. | Cu3[AsO4]2 |  |  | Дощатые кристаллы. | Тёмно-зелёный. |  |  |  |  | 3,0-4,0 |  | Оливенит, купроадамин. | Окисление теннантитовых руд. |  |  | Цумеб (Намибия), Лаурани (Боливия).
| Кейит. | (Cu,Zn,Cd)3[AsO4]2; 18% ZnO и до 14% CdO. |  |  | Дощатые кристаллы. | Голубой. | [6 empty] | Оливенит, купроадамин. | Окисление теннантитовых руд. |  |  | Цумеб (Намибия), Лаурани (Боливия).
| Йохиллерит. | Na(Mg,Zn)3Cu[AsO4]3; до 5% Zn. |  |  | Радиальные агрегаты пластинчатых кристаллов. | Фиолетовый. |  |  |  |  | 3 | [5 empty] | Цумеб (Намибия).
| Трихальцит. | Cu3[AsO4]2.4H2O |  |  | Корка. | Яблочно-зелёный. | [6 empty] | Песчаник, теннантит. |  |  |  | Ховуаксинское (Тува).
| Корнубит. | Cu5[AsO4]2(OH)4
| Линдакерит. | Cu5H2[AsO4]2.8H2O |  |  | Розетковидные агрегаты, сложенные дощатыми кристаллами. | Яблочно-зелёный. | [10 empty] | Рудники Чехии (р-н Яхимова).
| Линдакерит кобальт-никелистый. | H2(Cu,Co,Ni)5[AsO4]4.(8-9)H2O; до 1–2% Со и Ni. |  |  | Удлиненные плоские кристаллы. | [7 empty] | Эритрин, аннабергит. |  | Очень редок. Гидролизуясь, переходит в оливенит. | Найден в Яхимове. | Яхимов (Чехия).
| Клиноклаз. | Cu3[AsO4](OH)3 |  |  | Розетковидные агрегаты, налеты, иглообразные кристаллы. | Тёмно-зелёный. | [6 empty] | Оливенит, корнваллит, страшимирит, эвхроит.
| Сабеллиит. | Cu2Zn[(As,Sb)O4]2(OH)3; до 5% Sb. |  |  | Пластинчатые кристаллы. | Зелёный. | [6 empty] | Малахит. | Окисление тетраэдрита. |  |  | Сардиния.
| Тейсит. | Cu5Zn5[AsO4]2(OH)4 |  |  |  | Голубовато-зелёный. |  |  |  |  | 1-1,5 |  | Азурит, малахит. |  |  |  | Дуранго (Мексика).
| Эвхроит. | Cu2[AsO4]OH.3H2O |  |  | Толстотаблитчатые кристаллы и изометричные зерна. | Тёмно-зелёный. | [8 empty] | Со временем замещается оливенитом.
| Архбарит. | Cu2[AsO4]OH.6H2O |  |  | Сферолитовые агрегаты из игольчатых кристаллов. | Голубой. | [6 empty] | Эритрин, фармаколит. |  |  | По месту находки. | Архбар (Марокко).
| Страшимирит. | Cu4[AsO4]2(OH)2.2,5H2O |  |  | Чешуйчатыми агрегаты (сферолиты, корочки радиально-лучистого строения). Иногда замещает тиролит и корнваллит. | Бледно-зеленый. | [6 empty] | Корнваллит, оливенит, тиролит, малахит. | Образование происходит на поздних стадиях окислительного процесса из щелочных вод в условиях возрастания роли мышьякового аниона и уменьшения концентрации меди в гипергенных водах.
| Корнваллит. | Cu5[AsO4]2(OH)4.H2O |  |  | Радиально-лучистые агрегаты. | Зелёный.
| Филипсбергит. | (Cu,Zn)6[(As,P)O4]2(OH)6*H2O; до 18% ZnO и до 9–10% Р2О5. |  |  | Друзы вытянутых кристаллов. | Зелёный. |  |  |  |  | 3,0-4 |  | Артурит, дюфтит, байлдонит, миметезит. |  |  |  | Блэ-Пайн в шт. Монтана (США).
| Женевеит. | (Cu,Zn)5[AsO4](OH)7*H2O |  |  | Радиально-лучистые агрегаты. Кристаллы из геквагональных кристаллов. | Голубовато-зелёный.
| Байлдонит. | Cu3Pb[AsO4]2(OH)2; Рb достигает 1/3 количества катионов, до 5% Fe. |  |  | Натёки. | Яблочно-зелёный. | [10 empty] | Цумеб (Намибия), Корнуолл (Англия (?)).
| Колфанит. | Ca3Fe3[AsO4]3O2*2H2O |  |  | Корки, почки, лучистые агрегаты, кристаллы (0,5-1,5). | [7 empty] | Апатит, митридатит. | Гранитные пегматитные. |  | В честь Кольского филиала АН СССР. | Кола.
| Шеневиксит. | Cu2Fe23+[AsO4]2(OH)4*H2O |  |  | Натёки, плоскоудлиненные (досковидные) кристаллы. | Яблочно-зелёный. | [8 empty] | Хрупок. |  | Цумеб (Намибия), Корнуолл (Англия (?)).
| Артурит. | Cu2Fe43+[AsO4]3(OH)7*6H2O |  |  | Натёки. | Яблочно-зелёный. | [10 empty] | Цумеб (Намибия), Корнуолл (Англия (?)).
| Хлоротил. | Cu6(Ce,Nd)[AsO4]3(OH)6*3H2O |  |  | Удлиненные кристаллы, пучки, розетковидные агрегаты. | Зелёный. | [10 empty] | Шварцвальд.
| Гоудейит. | Cu6Al[(As,P)O4]3(OH)6*3H2O; до 4–5% P2O5 (P:As=1:4) и до 3,5% I203. |  |  | Волосовидные кристаллы. | Жёлто-зелёный. | [10 empty] | Маджуба-Хилл (США).
| Фрейринит. | Cu6(Ca,Na)6[AsO4]4(OH)6*2H2O |  |  | Игольчатые кристаллы. | Зеленовато-синий. | [6 empty] | Эритрин, малахит, куприт. |  |  |  | Чили, Марокко.
| Церулеит. | CuAl4[AsO4]2(OH)8*4H2O |  |  | Корки. | Бирюзовый.
| Аларсит. | AlAsO4 | [13 empty] | Новые Толбачинские вулканы.
| Копарсит. | Сu4O2[(As,V)O4]Cl | [13 empty] | Новые Толбачинские вулканы.
| Урусовит. | Сu[AlAsO5] | [13 empty] | Новые Толбачинские вулканы.
| Брадачекит. | NaCu4(AsO4)3 | [13 empty] | Новые Толбачинские вулканы.
| Парноит. | Cu9[AsO4]2(SO4)(OH)10*7H2O |  |  | Розетки. | Голубой. |  |  |  |  | 2 |  | Оливенит, клиноклаз, гоудейит, хризоколла, скородит. |  |  |  | Маджуба-Хилл (США).
| Лавендулан. | Cu5Na2[AsO4]4Cl*4H2O |  |  | Удлинённые кристаллы. | Голубой.
| Рихельсдорфит. | Cu5Ca2Sb5+[AsO4]4Cl(OH)6*6H2O |  |  | Удлинённые кристаллы. | Бирюзовый. |  |  |  |  | 2 |  | Тиролит, дюфрит. | Окисление блеклых руд. |  |  | Рихельсдорф (Германия).
| Луетеит. | Cu2Al2[AsO4]2(OH)4*H2O |  |  | Сферолиты. | Синий. |  |  |  |  | 3 | [5 empty] | Шт. Аризона (США).
| Странскиит. | Zn2Cu[AsO4]2 |  |  | Корки на халькопирите. | Ярко-синий. | [6 empty] | Халькопирит.
| Чурсинит. | (Hg2)3[AsO4]2 |  |  | Изометричные зёрна и розетковидные агрегаты. | Оранжево-коричневый. | [6 empty] | Каломель, шаховит, поярковит, эглестонит. |  |  |  | Хайдаркан (Киргизия).
| Шультенит. | HPb[AsO4] |  |  | Волокнистые массы. | Белый. | [6 empty] | Англезит, байлдонит.
| Оданиелит. | H2NaZn3[AsO4]3 |  |  | Зернистые агрегаты. | Светло-фиолетовый. |  |  |  |  | 3 |  | Просперит, адамин, коритнигит.
| Коритнигит. | Zn[AsO3OH].H2O; примеси Co (до 4,5%) и Ni (до 2,5%). |  |  |  | Беcцветен; если с примесью Co - розовый. | [6 empty] | Адамин, давендулан, цумкорит. |  |  |  | Цумеб (Намибия).
| Кобальткоритнигит. | (Co,Zn)[AsO3OH]*H2O; до 10% ZnO. |  |  | Таблитчатые кристаллы. | Ярко-красный. | [6 empty] | Эритрин, сферокобальтит, питтицит. |  |  | Найден в Рудных горах. | Эрцберг (Саксония, Германия).
| Цумкорит. | ZnPbFe[AsO4]2.H2O |  |  | Радиально-лучистые агрегаты. | Бурый. | [6 empty] | Адамин, давендулан, цумкорит.
| Вариканит. | Zn3[AsO4]2.2H2O |  |  | Удлинённые кристаллы. | Светло-жёлтый. |  |  |  |  | 2 | [5 empty] | Цумеб (Намибия).
| Хельмутвинклерит. | PbZn2[AsO4]2.2H2O |  |  | Плоские кристаллы. | Голубоватый или бесцветный. | [6 empty] | Теннантит. | Окисление теннантита. |  |  | Цумеб (Намибия).
| Тометзекит | Pb(Cu,Zn)2[AsO4]2.2H2O
| Охуэлаит. | ZnFe22+[AsO4]2.4H2O |  |  | Волокнистые образования. | Зелёный. | [6 empty] | Адамин, скородит, смитсонит. |  |  |  | Мапими (Мексика).
| Кеттигит. | Zn3[AsO4]2*8H2O; изоморфный Со (до 7%), Ni (до 2–3%). Ni:Co:Zn до 1:3:14. | Моноклинная. |  | Короткостолбчатые кристаллы. | [11 empty] | Шнееберг (Саксония).
| Метакеттигит. | (Zn,Fe)3[AsO4]2.8H2O | Триклинная. |  | Корки из таблитчатых кристаллов. | Голубоватый, серый. | [10 empty] | Мапими (Мексика).
| Арсендеклуазит. | ZnPb[AsO4]OH |  |  | Таблички. | Бледно-жёлтый. |  |  | Нет. |  | 4 |  |  |  |  | Цумеб (Намибия).
| Дюфтит. | PbCu[AsO4]OH |  |  | Корки из удлинённых кристаллов. | Оливково-зелёные корки. | [6 empty] | Скородит и фармакосидерит. |  | Чрезвычайно редок. |  | Цумеб (Намибия), Наугарзан (Средняя Азия), месторождения Комсомольского района (Восточная Сибирь).
| Бетадюфтит. | *Ca
| Аустинит. | ZnCa[AsO4]OH; из Ховуаксинского месторождения обнаружены заметные примеси Mg (2,5% MgO), Сu (1,6 % CuO), Co и Ni (каждого около 1%). |  |  | Почковидные агрегаты. | [5 empty] | 3,0-4,0 |  |  |  | Чрезвычайно редок. |  | Лачин-Хана (Узбекистан), Ховуаксинское (Тува), Голд-Хилл (США ), Лилья (Боливия).
| Кобальтаустинит. | CoCa[AsO4]OH |  |  | Удлиненно-плоские кристаллы. | Зеленоватый. | [6 empty] | Эритрин, розелит, кальцит. |  |  |  | Доум-Рок (Австралия).
| Никельаустинит. | NiCa[AsO4]OH; изоморфный Zn (2–3%). |  |  | Удлиненно-плоские кристаллы. | Зеленоватый. | [6 empty] | Эритрин, розелит, кальцит. |  |  |  | Бу-Аззер (Марокко).
| Просперит. | HCaZn2[AsO4]2OH |  |  | Радиальные агрегаты. | Бесцветный. |  |  |  |  | 4.5 | [5 empty] | Цумеб (Намибия).
| Гейтит. | H2Ca2Zn[AsO4]2(OH)2 |  |  | Корки. | Бесцветный. |  |  |  |  | 5 | [5 empty] | Цумеб (Намибия).
| Арсенбракебушит. | Pb2(Fe3+,Zn)[AsO4]2(OH,H2O) |  |  | Пластинчатые кристаллы. | Светло-коричневый. |  | Смолистый. |  |  | 4.5 | [5 empty] | Цумеб (Намибия), в Березовском месторождении (Урал) - Cu=Zn.
| Гердтреммелит. | (Zn,Fe)(Al,Fe)2[AsO4](OH)5; до 20% ZnO и до 25% Аl2O3. |  |  | Сферолиты из таблитчатых кристаллов. | Бурый. | [10 empty] | Цумеб (Намибия).
| Филипсборнит. | HPbAl3[AsO4]2(OH)6 |  |  | Зёрна. | Серо-зеленый. |  |  |  |  | 4.5 |  | Крокоит. |  |  |  | Тасмания (р–н Дандас).
| Сегнитит. | HPbFe3[AsO4]2(OH)6 |  |  | Певдооктаэдрические кристаллы (до 5 мм) и корочки. | Зеленовато-бурый. | [6 empty] | Бедантит, миметезит, агардит, гётит. |  | Хрупок. |  | Брокен-Хилл (Австралия).
| Леграндит. | Zn2[AsO4]OH.H2O |  |  | Призматические кристаллики. | Бесцветный или желтоватый. |  | Сильный алмазный. | [6 empty] | Диагностируется по рентгенограмме.
| Лотармейерит. | ZnCaMn3+[AsO4]2OH.2H2O |  |  | Удлиненные кристаллики. | Буровато-желтый. | [6 empty] | Скородит, конихальцит, бедантит. | Окисление теннантита. | Хрупок. |  | Цумеб (Намибия).
| Феррилотармейерит | ZnCaFe3+[AsO4]2OH.2H2O
| Мапимит. | Zn2Fe33+[AsO4]3(OH)4.10H2O |  |  | Таблички. | Синевато-зеленый. |  |  |  |  | 5 |  |  |  |  | По месту находки. | Мапими (Мексика).
| Джемесит. | Zn2Pb2Fe3+[AsO4]O4 |  |  | Таблички. | Красно-коричневый. |  |  |  |  | 3 | [5 empty] | Цумеб (Намибия).
| Дагганит. | Pb3Zn3[AsO4]2-х(TeO4)х(O2)х(OH)6-3х (1< х< 1,3) |  |  | Иголки. | Зеленоватый. | [10 empty] | Томбстоун (шт. Аризона, США).
| Прайзингерит. | Bi3[AsO4]2OOH |  |  | Таблички. | Белый. |  |  |  |  | 3 |  |  | Окисление медно-висмутовых сульфосолей. | Хрупок. |  | Сан-Хуан (Аргентина).
| Ателестит. | Bi3[AsO4]O2(OH)2 |  |  | Натёки из таблитчатых кристаллов. | Оранжево-желтый. |  | Сильный алмазный. |  |  |  |  | Торбернит, вальпургит. | Окисление висмутина и висмута. |  |  | Шнееберг (Саксония), Мосриф (Средняя Азия).
| Нилит. | Pb4Fe2+[AsO4]2Cl4 |  |  | Радиально-лучистые агрегаты. | [7 empty] | Аннабергит и джорджиадезит. |  |  |  | Лаурион (Греция).
| Джорджиадезит. | Pb4[AsO4]Cl3.5(OH)1.5 | Моноклинная. |  | Таблички. | Жёлтый. | [6 empty] | Нилит. |  |  |  | Лаурион (Греция).
| Арсенцумебит. | Pb3Cu[AsO3OH](SO4)O
| Гартреллит. | PbCuFe3+[AsO4]2(OH,H2O)2; в австралийской находке определено до 0,5% Н2О и до 4% СО2. |  |  | Корки и щетки из мелких кристаллов. | Лимонно-желтый. | [10 empty] | Впервые обнаружен в З. Австралии, Кинтори, Березовское (Урал, примесей нет).
| Потармейерит. |  |  |  | Пластинчатые кристаллы. | Светло-оранжевый. | [10 empty] | Мапими (Мексика).
| Канькит. | Fe3+[AsO4].3.5H2O |  |  | Удлинённо-волокнистые кристаллы, сферолитовые агрегаты. | [5 empty] | 2-2,5 | [5 empty] | Кутна-Гора (Чехия), р-н Ензан (Япония).
| Симплезит. | Fe32+[AsO4]2.8H2O | Триклинная. |  | Сферолитовые, грубоволокнистые агрегаты. | Зелёный. | [7 empty] | Образуется в ультракислых условиях развития зоны гипергенеза пирит-пирротиновых руд. | Очень редок. Со временем обохривается. |  | Курранан (Кавказ), Магнет (Тасмания), Либенштейн (Германия), Пизек (Чехия).
| Парасимплезит. | Fe32+[AsO4]2.8H2O | Моноклинная. |  | Радиально-лучистые агрегаты. | Зеленовато-синий. | [8 empty] | Очень редок.
| Розелит. | CoCa2[AsO4]2.2H2O | Моноклинная. |  | Короткопризматические кристаллы. | Ярко-розовый. | [7 empty] | Образуется в зоне окисления месторождений с карбонатным жильным материалом. |  |  | Шнееберг.
| Бетарозелит. | CoCa2[AsO4]2.2H2O | Триклинная. |  | Короткопризматические кристаллы. | Ярко-розовый. | [7 empty] | Образуется в зоне окисления месторождений с карбонатным жильным материалом. |  |  | Шнееберг.
| Фармакосидерит. | Fe23+(Co,Ni,Mg)3Ca[AsO4]4O.11H2O |  |  | Сплошные массы, кристаллические корки из кубических кристаллов. | Жёлто-коричневый, красновато-бурый, иногда зеленый. |  | Алмазный. |  |  |  |  | Арсениосидерит, лимонит, питтицит, скородит. | Окисление арсенопирита в обстановке, близкой к образованию скородита.
| Натрий-фармакосидерит. | Fe23+2-4(Co,Ni)4-1.5(Ca,Na)0-3[AsO4]4O1-4.(6-16)H2O |  |  | Кубические кристаллы. | Светло-зелёный. | [6 empty] | Скородит и кварц. | Окисление арсенопирита. |  |  | Найден в руд. Марда (З. Австралия).
| Питтицит. | Fe103+[(As,P,S)O4]6.5OH12*4.5H2O; 8-9% SO3 и P2O5. |  |  | Агрегаты плотные, землистые. | Бурый с оттенками. | [7 empty] | Окисление арсенопирита. | Со временем лимонитизируется.
| Арсениосидерит. | Fe23+Ca1.5[AsO4]2(OH)3.4H2O |  |  | Псевдоморфозы по сидериту и скородиту. | Бурый. | [7 empty] | Окисление леллингита. |  |  | Романеш (Франция), Шнееберг (Саксония), мексиканские месторождения.
| Юконит. | Много воды.
| Фалеит. | Fe3+Ca0.5[AsO4]OH.7H2O |  |  | Волокнистые агрегаты. | Желтый, зеленоватый. | [10 empty] | Цумеб (Намибия).
| Смольяниновит. | Fe23+(Co,Ni,Mg)3Ca[AsO4]4O*11H2O; Со (до 9–10%), Ni (до 9%) и H2O (до 24%). |  |  | Псевдоморфозы по арсенидам, состоящие из спутанно-волокнистых микрокристаллов. | Жёлтый. | [7 empty] | Изменение ховуаксита. | На завершающих этапах развития зоны гипергенеза замещается эритрином и гетерогенитом. |  | Ховуаксинское (Тува), Карагемское и Владимировское (Алтай), Дашкесанское (Азербайджан).
| Ховуаксит. | Fe2-43+(Co,Ni,)4-1.5Ca0-3[AsO4]4O1-4.(6-16)H2O |  |  | Массивные псевдоморфозы по саффлориту, леллингиту и шмальтину, развитым в карбонатной среде. | Тёмно-бурый. | [6 empty] | Эритрин, талмессит. |  |  |  | Ховуаксинское (Тува).
| Огденсбургит. | Fe63+ZnCa3[AsO4]5(OH)11.5H2O |  |  | Чешуйчатые кристаллы. | Оранжевый. |  | Смолистый. |  |  | 2 |  |  | Неизвестно. |  |  | Стерлинг-Хилл (шт. Нью-Джерси, США).
| Дюссертит. | Fe33+Ba[AsO4]2(OH)5.H2O |  |  | Корочки из плоских кристаллов, пучков и розетковидных агрегатов. | Зелёный. | [6 empty] | Арсениосидерит. | Неизвестно. |  |  | Дуранго (Мексика).
| Сармиентит. | Fe23+[AsO4](SO4)OH.5H2O |  |  | Почки, желваки, корочки. | Желтоватый. | [6 empty] | Квасцы, гипс, смольнокит. |  | Растворяется в воде. |  | Серноколчеданные месторождения (Кутна-Гора (Чехия)).
| Буковскиит. | Fe23+[AsO4](SO4)OH.7H2O |  |  | Почки, желваки, корочки. | Желтоватый. | [6 empty] | Квасцы, гипс, смольнокит. |  | Растворяется в воде. | Впервые найден в Кутна-Горе. | Серноколчеданные месторождения (Кутна-Гора (Чехия)).
| Туэлеит. | Fe3-2х3+[(As1-хSх)O4](OH)6.5H2O (х – 0,2) |  |  | Призматические кристаллы. | Буроватый. |  |  |  |  | 3 |  | Скородит, ярозит. |  |  |  | Голд-Хилл (шт. ЮТА, США).
| Зикаит. | Fe43+[AsO4]3(SO4)OH.15H2O |  |  | Натёки. | Серый. |  |  |  |  | 1,0-2 |  | Квасцы, гипс, смольнокит. |  | На ощупь жирен. |  | Кутна-Гора (Чехия).
| Валентаит. | HCaFe33+[AsO4]2.5(PO4)1.5.7H2O |  |  | Розетки из плоскоудлиненных кристаллов. | Ярко-жёлтый. |  |  |  |  | 3 |  |  | Окисление леллингита, ассоциирующегося с апатитом. |  |  | Уайт-Элефант (шт. Южная Дакота, США).
| Каатиалаит. | Fe3+[H2AsO4]3.(3-5)H2O |  |  | Порошок. | Серовато-желтоватый. | [6 empty] | Арсенолит. | Продукт окисления леллингита. |  | По месту находки. | Каатиала (Финляндия).
| Вейлит. | Ca[HAsO4] |  |  |  | Белый.
| Гайдингерит. | Ca[HAsO4].H2O |  |  | Псевдоморфозы по фармаколиту. | Белый.
| Брассит. | Ca[HAsO4].2H2O |  |  | Порошок. | Белый. | [7 empty] | Дегидратации рёсслерита. |  |  | Яхимов (Чехия).
| Ресслерит | Mg[HAsO4].7H2O
| Камгасит. | CaMg[AsO4]OH.5H2O |  |  | Призматические кристаллы. | Белый. | [6 empty] | Кальцит, эритрин. |  |  |  | Йоханн (Шварцвальд, Германия).
| Сейнфилдит. | Ca5[HAsO4]2[AsO4]2.4H2O |  |  | Розетковидные и шаровидные агрегаты из удлиненных кристалликов. | Белый, полупрозрачный. | [7 empty] | Образуется в слабощелочных условиях (рН 7–8) на поздних стадиях развития зоны гипергенеза. |  |  | Яхимов (Чехия)
| Виллиэлленит. | (Mn,Ca)5[HAsO4]2[AsO4]2*4H2O; 22% МnО, около 14 % СаО. |  |  | Удлиненные кристаллы. | Розовый. | [6 empty] | Фармаколит, флюкит. |  |  |  | Сент-Мари (Франция).
| Владимирит. | Ca5[HAsO4]2[AsO4]2.5H2O |  |  | Выполняет трещинки во вмещающих породах. | [7 empty] | Арагонит. | Кристаллизуется из близнейтральных вод мышьяково-углекислого состава.
| Геренит. | Ca5[HAsO4]2[AsO4]2.9H2O |  |  | Розетки, перообразные сростки. | Белый. |  |  |  |  | Мягкий. |  |  | Образуется в обстановке сильно разбавленных вод.
| Худобаит. | Mg5[HAsO4]2[AsO4]2*10H2O; примесь Zn (до 11%), Мn (до 2%), К (1-2%). |  |  | Кристаллические корочки. | Розовый. | [6 empty] | Адамин, конихальцит. |  |  |  | Цумеб (Намибия).
| Иртемит. | Ca4Mg[HAsO4]2[AsO4]2.4H2O |  |  |  | Белый. | [6 empty] | Сейнфилдит. |  |  | По месту находки. | Рудник Иртем в районе Бу-Аззер (Марокко).
| Пикрофармаколит. | Ca4Mg[HAsO4]2[AsO4]2.11H2O |  |  |  | Лучистые агрегаты. Заполняет трещины во вмещающих породах. | Белый. |  |  |  | Мягкий. |  |  |  | Люминисценция. |  | Ховуаксинское (Тува).
| Брандит. | Ca2Mn[AsO4]2.2H2O |  |  | Радиально-лучистые агрегаты на корках марганцевых оксидов железной шляпы. | Белый. | [10 empty] | Местный минерал в м-нии Пршибрам (Чехия).
| Гернезит. | Mg3[AsO4]2.8H2O |  |  | Порошковатые налеты, лучистые сростки. | Белый. | [10 empty] | Яхимов (Чехия), Баната (Румыния).
| Махачкаит. | Ca3[AsO4]2.9H2O |  |  | Ромбоэдрические кристаллики. | Бесцветный. | [6 empty] | Фармаколит, сейнфелдит. |  |  |  | Шварцвальд (Германия).
| Рауенталит. | Ca3[AsO4]2*10H2O |  |  | Почковидные агрегаты из игольчатых, хрупких кристалликов и порошковатых налетов. | Белый. | [7 empty] | Продукт современного выветривания руд, нередко образуется в ходе добычи руды и проведения горных работ.
| Фонуксит. | Ca3[AsO4]2.11H2O |  |  | Игольчатый. | Бесцветный. | [6 empty] | Фармаколит, рауенталит. |  |  |  | Сент-Мари (Франция).
| Мансфилдит. | Al2[AsO4]2*4H2O |  |  | Агрегаты землистые, пористые, массивные. | Зеленоватый, белый. | [6 empty] | Скородит.
| Лискирдит. | ая примесь Fe до Аl:Fe = 6:1 (до 7–8% Fe2O3). |  |  | Мягкие корочки радиально-лучистого строения. | Зеленоватый, белый. | [7 empty] | Продукт окисления арсенопирита. |  | По месту находки. | Лискирд (Корнуолл, Англия), месторождения мыса Гаронна (Франция).
| Алюмофармакосидерит. | KAl4[AsO4]3(OH)4*6.5H2O |  |  | Кубовидные кристаллики. | Белый. | [10 empty] | Гуанако (Чили).
| Крандаллит. | HCaAl3[AsO4]2(OH)6; примеси Сu (до 2%) и Fe (до 1%). |  |  | Почковидные агрегаты. | Сине-зелёный. |  |  |  |  | 5.5 |  | Брошантит, арсениосидерит, парноит. |  |  |  | Шварцвальд (Германия).
| Талмессит. | H2Ca2(Mg,Ni)[AsO4]2(OH)2; Примеси Со и Ni обычно в нем невелики (не более 0,5%). |  |  | Ящичные агрегаты замещения карбонатов с выполнением ячеек эритрином, аннабергнтом, гетерогенитом, оторочки вокруг окисляющихся арсенидов, опаловидные прожилки в ховуаксите и во вмещающих породах. | Белый, розовый или слегка зеленоватый. | [7 empty] | Совместное выветривание арсенидов и карбонатов. |  | По месту находки. | Хову-Аксы (Тува), Иран (Талмесси), Бу-Аззер (Марокко).
| Флюкит. | H2CaMn[AsO4]2*2H2O |  |  | Волосовидный, игольчатый. | Розовый (примесь Co). | [6 empty] | Фармаколит, пикрофармаколит, геренит. |  |  |  | Сент-Мари (Франция).
| Макнирит. | H4NaCa5[AsO4]5*4H2O |  |  | Волосовидный, игольчатый. | Белый. |  | Перламутровый. |  |  |  |  | Фармаколит, пикрофармаколит, геренит. |  |  |  | Сент-Мари (Франция).
| Феррарисит. | H2Ca5[AsO4]4*9H2O |  |  | Пластинчатый. | Белый. | [6 empty] | Фармаколит, пикрофармаколит, геренит.
| Арсеногойяцит. | SrAl3[AsO4]2(OH)5*H2O |  |  | Корочки из таблитчатых кристаллов. | Желтоватый. |  |  |  |  | 4,0-5 |  | кварц, барит, оливенит, миметизит, адамин, брошантит, малахит. |  |  |  | Рудник Клара (Шварцвальд, Германия).
| Вейлерит. | BaAl3[AsO4]SO4(OH)6 |  |  | Друзы из псевдокубических кристаллов. | Белый. |  |  |  |  | 4,0-5 |  | Оливенит, миметизит, адамин, брошантит и малахит. |  |  |  | Рудник Клара (Шварцвальд, Германия).
| Аллактит. | Mn7[AsO4]2(OH)8 | Моноклинная. |  |  | Красный. |  |  |  |  | 4 | 3 |  |  |  | Sjogren H., 1884. | Швеция.

## Ванадаты.
| Название: | Формула: | Сингония: | Класс симметрии: | Форма выделения: | Цвет: | Цвет черты: | Блеск: | Спайность: | Излом: | Твёрдость: | Плотность (г/см3): | Спутники: | Происхождение: | Особые свойства / примечания: | Обозначение, обнаружен, назван: | Месторождения: | Применение:
Ванадаты (вещества состава X[VO4]y). | Ванадинит. | Pb5[VO4]3Cl | Гексагональная. |  | Гексагональные призмы (до табличек), почки, грозди, радиально-лучистые агрегаты. | Красный до жёлтого. | Белый. | Стеклянный. | Нет. | Неровный. | 3,5-4,0 | 6,8-7,1 | Деклуазит, миметизит, пироморфит. | Выветривание свинцовых руд. |  | Название - минерал, в котором впервые установили ванадий как элемент. | Березовское (Урал), Австралия, Шотландия, Сулейман-Сай (Казахстан), Аризона и Нью-Мехико (США), Мексика, Африка, Каритния (Австрия), Югославия, Мибладен (Марокко). | Коллекционное; руда на ванадий, если его содержание > 2%.
| Эндлихит. | При V:As = 1. |  |  | Иголки, скелетные пустотелые кристаллы. | Красный до жёлтого. |  | Алмазный. | [8 empty] | Березовское (Урал), мексиканские и африканские рудники.
| Деклуазит. | PbZn[VO4]OH | Ромбическая. | Ромбо-тетраэдрический. | Грозди, радиально-лучистые агрегаты, псевдоморфозы по вульфениту и пироморфиту. | Бурый. | Жёлтый. | Алмазный до жирного. | Нет. | Раковистый. | 3.5 | 5,5-6,2 | Кварц, лимонит, пироморфит, ванадинит. | Химическое выветривание в медных, цинковых, свинцовых рудах. |  | По фамилии Деклуазо, впервые нашедшего его в горах Сьерра-де-Кордова (Аргентина). | Катанга (Конго), Цумеб (Намибия), Брокен-Хилл (Австралия), Аргентина, Чили, Мексика. | Руда на ванадий.
| Карнотит. | K2[VO4]2(UO2)2*3H2O |  |  | Порошок, чешуйчатые, землистые агрегаты. | Жёлтый. |  | Перламутровый, шёлковый. | Совершенная в одном направлении. | Неровный. | 2,0-2,5 | 4.5 | Роскоэлит, малахит, азурит, уранинит, кальцит, гипс, пирит. | Гипергенное. | Люминисценция. + кислота. Переходит в тюямунит. | Французский горный инженер и химик Карно. | Колорадо и Юта (США), Радиум Хилл (Австралия), Катанга (Конго). | Руда на ванадий.
| Тюямунит. | Ca[VO4]2(UO2)2*8H2O | [13 empty] | Тюя-Муюн (Алайские горы); найден Ненадкевичем и Вернадским.
| Кульсонит. | Fe[V2O4] | Кубическая. |  |  | Тёмно-бурый до чёрного. |  | Металлический. |  |  | 4,5-5 | 5,17-5,2 | Магнетит, роговая обманка, скаполит, хлорит, мусковит. |  | Редок.
Роскоэлит.
| Кусуит. | (Ce3+,Pb2+,Pb4+)[VO4]; 17% РbО, 18% PbO2, до 35% Се2О3. |  |  | Бипирамидальные кристаллы. | Чёрный. |  |  |  |  | 4.5 |  | Деклуазит, ванадинит, азурит, хризоколла, бракебушит. | Гипергенное. |  | По месту находки. | Кусу (Заир).
| Шерветит. | Pb2[V2O7] |  |  | Корочки из плоских кристаллов и порошковатых налетов. | Буровато-красный, желтоватый. | [6 empty] | Вульфенит, мунанаит. | Гипергенное. |  |  | Мунана (Габон), Пршибрам (Чехия).
| Моттрамит. | Pb(Cu,Zn)[VO4]OH |  |  | Волокнистые агрегаты, почки, корки, псевдоморфозы по вульфениту и пироморфиту. | Бурый до жёлтого, рыжего. |  | Алмазный. |  |  |  |  | Церуссит, ванадинит, вульфенит. | Гипергенное. |  |  | Катанга (Конго), Цумеб (Намибия), Брокен-Хилл (Австралия), месторождения Аргентины, Чили, Мексики.
| Чехит. | Pb(Fe,Mn)[VO4]OH; МnО до 5%. |  |  |  | Чёрный. |  |  |  |  | 5 |  |  | Гипергенное. |  | Найден в рудном отвале; по стране находки. | Пршибрам (Чехии).
| Мунанаит. | PbFe23+[VO4]2(OH)2 |  |  | Корочки из плоских кристаллов и порошковатых налетов. | Буровато-красный, желтоватый. | [6 empty] | Вульфенит, шерветит. | Гипергенное. |  | По месту находки. | Мунана (Габон), Пршибрам (Чехия).
| Хейит. | Pb5Fe23+[VO4]2O4 |  |  | Кристаллические корочки. | Бурый. |  |  |  |  | 5 |  |  | Гипергенное. |  |  | Мунана (Габон).
| Бракебушит. | Pb2(Mn,Fe)[VO4]2*H2O; 5% FeO и МnО (каждого), до 1,5% ZnО. |  |  | Сферолиты, пучки. | Тёмно-коричневый. |  | Алмазный. |  |  | 3.5 |  |  | Гипергенное. |  |  | Сьерра-де-Кордова (Аргентина).
| Поттсит. | HPbBi[VO4]2*2H2O | [11 empty] | Гипергенное.
| Комбатит. | Pb14[VO4]2*O9Cl4 |  |  |  | Жёлтый. |  | Алмазный. |  |  | Мягок. |  |  | Гипергенное. |  | По месту находки. | Комбат (Намибия).
| Черемныхит. | Pb3Zn3[VO4]2*(TeO4)O2 | [11 empty] | Гипергенное.
| Цизит. | Cu2[V2O7] |  |  |  | Чёрный. | Красновато-бурый. | Металлический. |  |  |  |  | Халькантит, щербинаит, халькоцианит. | Продукт окисления обломков базальтовой брекчии. | + разбавленная серная кислота. |  | Вулк. Исалько (Сальвадор).
| Стойберит. | Cu5[V2O7]O3 |  |  | Пластинчатый. | Чёрный. | Красновато-бурый. | Металлический. |  |  |  |  | Халькантит, щербинаит, халькоцианит. | Продукт окисления обломков базальтовой брекчии. | + разбавленная серная кислота. |  | Вулк. Исалько (Сальвадор).
| Аверьевит. | Cu5[V2O7]O3*nMX | [13 empty] | Новые Толбачинские вулканы.
| Фольбортит. | Cu3[VO4]2*3H2O |  |  | Волокнистые, землистые агрегаты. | Зелёный. | [7 empty] | Гипергенное. |  |  | Шт. Юта (США), Ферганы, Сысертское (Урал).
| Намибит. | CuBi2[VO4]O2 |  |  | Пластинчатый. | Тёмно-зелёный. |  |  | Есть. |  |  |  | Хризоколла, малахит, бисмутит, вульфенит. | Гипергенное. |  | По стране находки. | Намибия.
| Духамелит. | Cu4Pb2Bi[VO4](OH)3*8H2O |  |  | Волокнистые кристаллы. | Зелёный. |  |  |  |  | 3 |  | Хризоколла, малахит, бисмутит, вульфенит. | Гипергенное. |  |  | Рейсон (шт. Аризона, США).
| Кальциофольбортит. | CuCa[VO4]OH |  |  | Порошок. | [8 empty] | Гипергенное. | Чрезвычайно редок |  | Ср Азия, Тюрингия, Англия.
| Везеньеит. | Cu3Ca[VO4]2(OH)2 |  |  | Пластинчатые кристаллы. | [8 empty] | Гипергенное. | Чрезвычайно редок |  | Ср Азия, Тюрингия, Англия.
| Стибиванит. | Sb2[VO4]O |  |  | Лучистые сростки волокнистых кристаллов. | Зелёный. |  | Алмазный. |  |  | 4 |  | Антимонит, пирит, сенармонтит, сурьма. | Гипергенное. |  | По составу. | Лейк-Джордж (Канада).
| Амванит. | ZnAl4[V2O6](OH)12*2H2O | [11 empty] | Гипергенное.
| Шубнелит. | Fe2[VO4]2*2H2O |  |  |  | Чёрный. |  | Алмазный. | [5 empty] | Гипергенное. | Редок. Сильно магнитен. |  | Мунана (Габон).
| Альванит. | Al6[VO4]2(OH)12*5H2O |  |  | Почковидные налеты, корки, агрегаты стяжения. | Голубой. | [7 empty] | Гипергенное. |  |  | Курумсак (Каратау, Казахстан).
| Гуцевичит. | (Al,Fe)3[(V,P)O4]2(OH)3*8H2O |  |  | Почковидные налеты, корки, агрегаты стяжения. | Оливковый. | [7 empty] | Гипергенное. |  |  | Курумсак (Каратау, Казахстан).
| Русаковит. | (Fe,Al)5[(V,P)O4]2(OH)9*3H2O |  |  | Почковидные налеты, корки, агрегаты стяжения. | Рыжий. | [7 empty] | Гипергенное. |  |  | Курумсак (Каратау, Казахстан).
| Казахстанит. | Fe53+[V34+V125+O39](OH)9*8.5H2O |  |  | Зёрна, корки. | Чёрный. | [6 empty] | Бокситы. | Гипергенное. |  | По стране находки. | Курумсак (Каратау, Казахстан).
| Сатпаевит. | Al12[V24+V65+O37]*30H2O |  |  | Почковидные налеты, корки, агрегаты стяжения. | Жёлтый. | [7 empty] | Гипергенное. |  |  | Курумсак (Каратау, Казахстан).
| Ваналит. | NaAl8[V10O38]*30H2O |  |  | Почковидные налеты, корки, агрегаты стяжения. | Жёлтый. | [7 empty] | Гипергенное. |  |  | Курумсак (Каратау, Казахстан).
| Бокит. | KAl3Fe6[V64+V205+O76]*30H2O |  |  | Почковидные налеты, корки, агрегаты стяжения. | Чёрный. |  | Полуметаллический. | [5 empty] | Гипергенное.
| Шодерит. | Al[VO4](PO4)*8H2O |  |  | Мелкозернистые корки. | Рыжий. | [7 empty] | Гипергенное. | Редок. |  | Мунана (Габон).
| Симплотит. | Ca[V4O9]*5H2O |  |  |  | Тёмно-зелёный. | [7 empty] | Гипергенное. |  |  | Уран-ванадиевые месторождения США (шт. Юта, Арканзас, Колорадо, Нью-Мексико).
| Шервудит. | Ca3[V8O22]*15H2O |  |  |  | Сине-чёрный. | [7 empty] | Гипергенное. |  |  | Уран-ванадиевые месторождения США (шт. Юта, Арканзас, Колорадо, Нью-Мексико).
| Ленинградит. | PbCu3(VO4)2Cl2 | [13 empty] | Новые Толбачинские вулканы.
| Хендерсонит. | Ca2[V4+V85+O24].8H2O |  |  |  | Тёмно-зелёный. | [7 empty] | Гипергенное. |  |  | Уран-ванадиевые месторождения США (шт. Юта, Арканзас, Колорадо, Нью-Мексико).
| Дельриоит. | CaCr[HVO4]2*2H2O |  |  |  | Жёлтый. | [7 empty] | Гипергенное. |  |  | Уран-ванадиевые месторождения США (шт. Юта, Арканзас, Колорадо, Нью-Мексико).
| Баннерманит. | Na[(V4+V6+)6O15] |  |  | Уплощённые кристаллы. | Чёрный. |  | Полуметаллический. |  |  |  |  | Цизит, стройберит. | В зоне выветривания туфов. |  |  | Вулк. Исалько (Сальвадор).
| Барнесит. | H2Na2[V6O17]*2H2O | [11 empty] | Гипергенное.
| Хьюмалит. | Na4Mg[V10O28]*24H2O |  |  | Почки. | Рыжий. |  |  |  |  | 1,0-3,0 |  |  | Гипергенное. |  |  | Уран-ванадиевые месторождения США (шт. Юта, Арканзас, Колорадо, Нью-Мексико).
| Сантафеит. | Na2Mn62+Mn34+[VO4]6(OH)8*4H2O |  |  | Розетки. | Зеленовато-чёрный. |  |  |  |  | 1,0-3,0 |  |  | Гипергенное. | Радиоактивен. |  | Уран-ванадиевые месторождения США (шт. Юта, Арканзас, Колорадо, Нью-Мексико).
| Страчекит. | (K,Ca,Ba)[V1.54+V6.45+O20]*3H2O |  |  | Пластинчаты, волокнистые кристаллы. | Зеленовато-чёрный. |  |  |  |  | 1,0-3,0 |  |  | Гипергенное. |  |  | Уран-ванадиевые месторождения США (шт. Юта, Арканзас, Колорадо, Нью-Мексико).

## Бораты.
| Название: | Формула: | Сингония: | Класс симметрии: | Форма выделения: | Цвет: | Цвет черты: | Блеск: | Спайность: | Излом: | Твёрдость: | Плотность (г/см3): | Спутники: | Происхождение: | Особые свойства / примечания: | Обозначение, обнаружен, назван: | Месторождения: | Применение:
Бораты (вещества состава X[BnOm]y). | Борацит. | Mg3[B7O13]Cl | Ромбическая. | Ромбо-пирамидальный. | Кубы, тетраэдры, желваки, массы. | Белый с оттенками. | Белый. | Стеклянный. | Нет. | Раковистый. | 7 | 2,9-3,0 | Гипс, ангидрит, галит, сильвин, карналлит. | В хлоридах. | Медленно растворяется в соляной кислоте. |  | Штасфурт и Люнебург (Германия), Йоркшир (Англия). | Возможная руда на бор.
| Стассфуртит. |  |  |  | Землистые массы.
| Колеманит. | Ca[B3O4](OH)3*H2O | Моноклинная. |  | Зёрна, многогранники, жеоды. | Бесцветный до белого с оттенками. | Белый. | Стеклянный. | Совершенная. | Раковистый, неровный. | 4-4,5 | 2.4 | Улексит, кальцит, кернит, буры, гидроборацит. | Преобразование улексита, кальцита и гидроборацита. Прослои в отложениях третичных озёр. |  |  | Анатолия (Турция), Долина Смерти (Калифорния, США).
| Улексит. | NaCa[B5O9]*8H2O |  |  | Желваки, конкреции, массы, редко - кристаллы. | Белый с оттенками. | Белый. | Стеклянный, шёлковый. | Совершенная в одном направлении, средняя - в двух, несовершенная в двух. |  | 1,0-3,0 |  | Гидроборацит, колеманит, бура, глауберит. | Экзогенное. | Растворяется в горячей воде. | В честь немецкого химика Г. Улекса, впервые определившего состав. | Казахстан. | Медицина, эмали, сельхоз.
| Преображенскит. | Борат Mg. | [14 empty] | Индер, Прикаспий.
| Ашарит (ссайбелиит). | (Mg, Mn)[BO2](OH) | [11 empty] | Гидрохимический осадок в составе гипсоносных и ангидритовых толщ. После выветривания остаются только бораты.
| Иньоит. | Ca2[B6O11]*13H2O
| Гидроборацит. | CaMg[B3O4]2(OH)6*3H2O | Моноклинная. |  | Стобы, зёрна, натёки, пластины, радиально-лучистые агрегаты. | Бесцветный до белого с оттенками. | Белый. | Стеклянный, шёлковый. | Совершенная в одном направлении. | Раковистый. | 2,0-3,0 | 2.2 | Колеманит, улексит, кальцит, иньоит, индерит. | Осадочное в пластах каменной соли, коры выветривания гипсоносных пород. | + кислота. | По составу. | Казахстан. | В больших скоплениях - руда на бор.
| Людвигит. | (Mg, Fe2+)2Fe3+[BO3]O2 | Ромбическая. | Ромбо-бипирамидальный. | Зёрна, массы, лучистые агрегаты. | Тёмный до чёрного. | Зелёный. | Стеклянный, шёлковый. | Раскалывается на призматические осколки. |  | 5 | 3,6-4,0 | Кварц, касситерит, магнетит, арсенопирит, гранаты, амфиболы, флогопит. | Метасоматоз, пневматолиты. | Хрупок. + кислота. | В честь химика Людвига. | Редко - р. Моравица (Румыния), Германия. | Не имеет.
Калиборит.
| Индерборит. | CaMg[B6O11]*11H2O | Моноклинная. |  |  | Бесцветный до белого с оттенками. | Белый. | Стеклянный. | Хорошая в одном направлении. | Раковистый. | 3.5 | 2 | Иньоит, колеманит, улексит. | Осадочное. |  | Название - озеро Индер.
| Ринноит (пинноит). | Mg[BO2]2*3H2O | Тетрагональная. |  | Кристаллы, зёрна, почки. | Зелёный с оттенками. | Белый. | Стеклянный. |  | Неровный. | 3.5 | 2.27 | Борацит. | Осадочное.
| Ферримолиблит. | Mo[BO2]2*3H2O | Ромбическая. |  | Массы, волокнистые, пучковатые, радиальные агрегаты. | Жёлтый с оттенками. | Бледно-жёлтый. | Шёлковый. | Совершенная в двух направлениях, средняя - в двух. | Неровный. | 1 | 2.99 | Лимонит. | Изменение молибденита. | + HCl. + NH3.
| α-бура (тинкал). | Na[B4O7]*10H2O | Моноклинная. | Призматический. | Корки, бипирамиды, массы, землистые агрегаты. | Бесцветный до белого с оттенками. | Белый. | Стеклянный. | Средняя в двух направлениях. |  | 2,0-2,5 | 1,69-1,8 | Вулканические минералы. | Из расплавов. | Хрупок. | Араб. «бурак» - белый. | Кашмир, Тибет, Калифорния (США), пустыня Невада. | Руда на бор.
| γ-бура. | Na2[B4O5](OH)2*8H2O | Моноклинная. |  | Волокно, кристаллы, земля. | Бесцветный до белого с оттенками. | Белый. | Стеклянный, шёлковый. |  | Раковистый. | 2,0-2,5 |  |  | Осадочное. | Хрупок. | Араб. «бурак» - белый. | Кашмир, Тибет, Боракс-Лэйк (Калифорния, США), отдельные находки в Крыму (Керчь), на Тамани, в Азербайджане. | Производство фарфора; красильное дело; нанесение эмалей.

## Селениты и селенаты.
| Название: | Формула: | Сингония: | Класс симметрии: | Форма выделения: | Цвет: | Цвет черты: | Блеск: | Спайность: | Излом: | Твёрдость: | Плотность (г/см3): | Спутники: | Происхождение: | Особые свойства / примечания: | Обозначение, обнаружен, назван: | Месторождения: | Применение:
Селениты и селенаты (вещества состава X[SeOz]y). | Керстенит. | Pb[SeO3]*2H2O |  |  | Зернистые агрегаты. | Бесцветный, желтоватый. |  | Жирный. |  |  | 2 |  |  |  | Хрупок. |  | Полиметаллические месторождения Боливии (Пакахаке, Пакаайне), Аргентины (Кандор) и КНР (пров. Ганьсу).
| Халькоменит. | Cu[SeO3]*2H2O | Ромбическая. |  | Иголки, грозди. | Голубой. |  |  |  |  | 3,0-4,0 | [5 empty] | Полиметаллические месторождения Боливии (Пакахаке, Пакаайне), Аргентины (Кандор) и КНР (пров. Ганьсу).
| Клинохалькоменит. | Cu[SeO3]*2H2O | Моноклинная. |  | Иголки, грозди. | Голубой. |  |  |  |  | 3,0-4,0 | [5 empty] | Пров. Ганьсу (КНР).
| Кобальтоменит. | Co[SeO3]*2H2O | [14 empty] | Полиметаллические месторождения Боливии (Пакахаке, Пакаайне), Аргентины (Кандор) и КНР (пров. Ганьсу).
| Мандариноит. | Fe2[SeO3]3*6H2O |  |  | Иголки. | Желтовато-зелёный. |  |  | Нет. |  | 2.5 |  | Селен, сидерит и лимонит. |  |  |  | Пакахаке, Пакаайне (Боливия).
| Альфельдит. | Ni[SeO4]*6H2O | [14 empty] | Полиметаллические месторождения Боливии (Пакахаке, Пакаайне), Аргентины (Кандор) и КНР (пров. Ганьсу).
| Шмайдерит. | (Pb,Cu)[SeO4](OH)2 |  |  | Зернистые агрегаты. | Бесцветный, желтоватый. |  | Жирный. |  |  | 2 |  |  |  | Хрупок. |  | Полиметаллические месторождения Боливии (Пакахаке, Пакаайне), Аргентины (Кандор) и КНР (пров. Ганьсу).
| Олзахерит. | Pb2[SeO4](SO4) |  |  | Зернистые агрегаты. | Бесцветный, желтоватый. |  | Жирный. |  |  | 2 |  |  |  | Хрупок. |  | Полиметаллические месторождения Боливии (Пакахаке, Пакаайне), Аргентины (Кандор) и КНР (пров. Ганьсу).
| Софиит. | Zn2(SeO3)Cl2 | [13 empty] | Новые Толбачинские вулканы.
| Ильинскит. | NaCu5O2(SeO3)2Cl3 | [13 empty] | Новые Толбачинские вулканы.
| Хлороменит. | NaCu5O2(SeO3)2Cl3 | [13 empty] | Новые Толбачинские вулканы.
| Георгбокиит. | Cu5O2(SeO3)2Cl2 | [13 empty] | Новые Толбачинские вулканы.

## Теллуриты и теллураты.
| Название: | Формула: | Сингония: | Класс симметрии: | Форма выделения: | Цвет: | Цвет черты: | Блеск: | Спайность: | Излом: | Твёрдость: | Плотность (г/см3): | Спутники: | Происхождение: | Особые свойства / примечания: | Обозначение, обнаружен, назван: | Месторождения: | Применение:
Теллуриты и теллураты (вещества состава X[TeOz]y). | Роджеит. | Cu[Te2O5] |  |  | Зернистый, псевдоморфозы по тейнеиту. | Зелёный. | [10 empty] | Лоун-Пайн (шт. Нью-Мексика).
| Плюмботеллурит. | Pb[TeO3] | Ромбическая. |  | Тонкодисперсные псевдоморфозы по алтаиту. | Бурый. | [8 empty] | Легко гидролизуется, замещаясь водным теллуритом железа маккейитом. |  | Жан-Тюбе (Казахстан).
| Файрбанкит. | Pb[TeO3] | Триклинная. |  | Удлинённые кристаллы. | Бесцветный. |  | Алмазный. |  |  | 2 | [5 empty] | Томбстоун (США).
| Балякинит. | Cu[TeO3] |  |  | Кристаллы. | Зелёный. | [10 empty] | Пионерское (Саяны) и Ачинское (Камчатка).
| Грэмит. | Cu[TeO3]*H2O |  |  | Корки. | Сине-зеленый. | [6 empty] | Малахит. |  | Замещается тейнеитом. |  | Бисби (шт. Аризона, США).
| Чолоалит. | CuPb[TeO3]2*H2O |  |  | Октаэдрические кристаллы. | [5 empty] | 3 |  |  |  | Хрупок. +HCl. |  | Соноры (Бамболла, Моктесума) в Мексике.
| Цэманит. | Zn2[TeO3]3NaxH2-x*yH2O |  |  | Призматические кристаллы. | Светло-бурый. | [8 empty] | Очень хрупок. |  | Соноры (Бамболла, Моктесума) в Мексике.
| Кецалькоатлит. | Cu4Zn8[TeO3]3(OH)18
| Цезбронит. | Cu5[TeO3]2(OH)6*2H2O |  |  | Сферолиты из острых кристалликов. | Зеленоватый. | [10 empty] | Соноры (Бамболла, Моктесума) в Мексике.
| Тейнеит. | Cu[TeO4]*2H2O |  |  | Призматические кристаллы. | Тёмно-синий. | [8 empty] | Замещается азуритом и малахитом. |  | Бисби, Томбстоун (шт. Аризона, США).
| Ксокомекатлит. | Cu3[TeO4](OH)4 |  |  | Сферолиты. | Зелёный. | [8 empty] | Замещается азуритом и малахитом. |  | Томбстоун (шт. Аризона, США).
| Кхинит. | Cu3Pb[TeO4](OH)6 | Ромбическая. |  | Бочонки. | Зелёный. | [8 empty] | Замещается азуритом и малахитом. |  | Томбстоун (шт. Аризона, США).
| Паракхинит. | Cu3Pb[TeO4](OH)6 | Гексагональная. |  | Таблички. | Зелёный. | [8 empty] | Замещается азуритом и малахитом. |  | Томбстоун (шт. Аризона, США).
| Куранахит. | PbMn[TeO4]O2 |  |  | Псевдоморфозы по теллуридам. | [7 empty] | Гипергенное золото. |  | Замещается гидроксидами Мn (Якутия).
| Смирнит. | Bi2[TeO4]O |  |  | Пластинчатые кристаллы, псевдоморфозы по теллуро-висмутину и тетрадимиту. | Светло-зеленый. | [6 empty] | Теллуриды, галенит. |  |  |  | Зодское (Армения).
| Монтанит. | Bi[TeO4]O2*2H2O |  |  | Землистые массы. | Зеленоватый. | [10 empty] | Румыния.
| Гидрит. | H2Pb3[TeO3][TeO4]O2 |  |  | Мелоподобные сферолиты. | [11 empty] | Томбстоун (шт. Аризона), Бамболла (Мексика).
| Эцтлит. | Pb2Fe6[TeO3]3[TeO4]O2(OH)10*nH2O |  |  | Корки. | Желтоватый. | [8 empty] | Замещается куцтикитом. |  | Томбстоун (шт. Аризона), Бамболла (Мексика).
| Обойерит. | H6Pb6[TeO3]3[TeO4]2O4*2H2O |  |  | Волокнистые сферолиты. | Белый. | [10 empty] | Томбстоун (шт. Аризона), Бамболла (Мексика).
| Тлапаллит. | H6Ca2Cu3[TeO3]4 [TeO4](SO4)O2 |  |  | Чешуйчатые, сноповидные агрегаты. | Зеленоватый. | [10 empty] | Томбстоун (шт. Аризона), Бамболла (Мексика).
| Тлалокит. | Cu10Zn6[TeO3][TeO4]2(OH)25Cl*27H2O |  |  | Чешуйчатые, сноповидные агрегаты. | Зеленоватый. | [10 empty] | Томбстоун (шт. Аризона), Бамболла (Мексика).
| Денингит. | (Mn, Fe)[Te2O5] |  |  | Пластинчатые агрегаты. | Светло-зеленый. | [10 empty] | Бамболла (Мексика).
| Эммонсит. | Fe23+[TeO3]3*2H2O | Ромбическая. |  | Корочки из удлиненных кристаллов. | Желто-зеленоватый. | [6 empty] | Теллур, золото, кварц, барит, лимонит. |  |  |  | Руд. Калифорнии, Невады, Колорадо.
| Маккейит. | Fe23+[TeO3]3*2H2O | Тетрагональная. |  | Корочки из удлиненных кристаллов. | Зелёный. | [6 empty] | Теллур, золото, кварц, барит, лимонит. |  |  |  | Руд. Калифорнии, Невады, Колорадо.
| Киничилит. | (H, Na)2(Fe2+, Mg, Zn, Mn)2[TeO3]3*3H2O; содержится Fe3+, Mg (до 3%), Zn (до 5%), Мn (до 2%), Se (до 0,5%). |  |  | Гексагональные призмы. | Бурый. |  | Алмазный. |  |  | 1 | [5 empty] | Au–Ag месторождение Кавацу (Япония).
| Сонорит. | Fe3+[TeO3](OH)*H2O |  |  | Розетки. | Желто-зелёный. |  | Алмазный. |  |  | 3 | [5 empty] | Бамболла (Мексика).
| Поит. | Fe23+[TeO3]2(SO4)*3H2O |  |  | Зернистые корочки. | Буроватый. |  |  |  |  | 4 | [5 empty] | Бамболла (Мексика).
| Родалкиларит. | H3Fe23+[TeO3]4Cl |  |  | Кристаллические агрегаты. | Зелёный. |  |  |  |  | 3 |  |  |  |  | По месту находки. | Родалкилар (Испания).
| Куцтикит. | Fe23+[TeO4]O2*3H2O |  |  | Гелеподобные корочки или полные псевдоморфозы по пириту. | Буроватый. | [6 empty] | Куранахит, эммонсит, лимонит. |  |  |  | Бамболла (Мексика).
| Карлфризит. | H4Ca[TeO3]3 |  |  | Скорлупки. | Буровато-жёлтый. | [6 empty] | Церуссит, хлораргирит и диккит. |  |  |  | Бамболла (Мексика).
| Мросеит. | Ca[TeO2](CO3) |  |  | Скорлупки. | Буровато-жёлтый. | [6 empty] | Церуссит, хлораргирит и диккит. |  |  |  | Бамболла (Мексика).
| Магнолит. | Hg2Te4O3 | [10 empty] | Теллур. |  |  |  | Кючюс, Якутия, Нолан, США.

## Силикаты - островные.
|  | Название: | Формула: | Сингония: | Класс симметрии: | Форма выделения: | Цвет: | Цвет черты: | Блеск: | Спайность: | Излом: | Твёрдость: | Плотность (г/см3): | Спутники: | Происхождение: | Особые свойства / примечания: | Обозначение, обнаружен, назван: | Месторождения: | Применение:
Силикаты: островные (ортосиликаты X[SiO4]y, диортосиликаты X[Si2O7]y, ортодиортосиликаты X[Si2O7]y1X[SiO4]y). |  | Форстерит. | Mg2[SiO4] | Ромбическая. | Ромбо-бипирамидальный. | Массы, вкрапленники, кристаллы редки, таблички. | Бесцветный, жёлтый, светло-серый. | Белый. | Жирный, стеклянный. | Несовершенная. | Раковистый, неровный. | 6,5-7 | 3.2 | Флогопит, скаполит, диопсид, апатит, магнетит, гранаты, кальцит, оливин, шпинель, гематит, авгит, брукит. | Метасоматическое. | Растворяется в серной кислоте с выпадением желеобразного кремнезёма. | Fo. Название по имени первооткрывателя. | Урал, Сибирь, Слюдянка, Алдан, Прибайкалье, Таласский хр. (Киргизии, гранитные пегматиты; исключение). | Возможное сырьё на огнеупоры.
|  | Оливин (хризолит, перидот). | (Mg, Fe)2[SiO4] | Ромбическая. | Ромбо-бипирамидальный. | Массы, вкрапленники, кристаллы редки, таблички. | Зелёный. | Белый. | Жирный, стеклянный. | Средняя в одном направлении, несовершенная - в одном направлении под углом ~90°. | Раковистый, неровный. | 6,5-7 | 3.5 | Флогопит, скаполит, диопсид, апатит, магнетит, гранаты, кальцит. | Магматическое. | В концентрированной серной кислоте разлагается с выпадением кремнезёма. | Ol. Название - по цвету. | О. Забаряд (Красное Море), Минас-Гераис (Бразилия), Куинсленд (Австралия), о. Фер Ёр (Дания), Аризона (США), Нью-Мексико, Норвегия, Урал, Сибирь, Слюдянка, Алдан, Прибайкалье, Таласский хр. (Киргизии, гранитные пегматиты; исключение). | Ювелирное.
|  | Фаялит. | Fe2[SiO4] | Ромбическая. | Ромбо-бипирамидальный. | Массы, вкрапленники, кристаллы редки, таблички, зернистые массы встречаются в Прибайкалье. | Чёрный. | Белый. | Жирный, стеклянный до алмазного. | Средняя в одном направлении, несовершенная - в одном направлении под углом ~90°. | Раковистый, неровный. | 6,0-7,0 | 4,0-4,4 | Флогопит, скаполит, диопсид, апатит, магнетит, гранаты, кальцит. | Метаморфическое, метасоматическое, в обсидианах. | Растворяется в соляной кислоте с выпадением желеобразного кремнезёма. | Fa. Название - по острову Фаял (первая находка). | Урал, Сибирь, Слюдянка, Алдан, Прибайкалье, Таласский хр. (Киргизии, гранитные пегматиты; исключение), Мысовское (Бурятия). | Не имеет.
|  | Циркон. | Zr[SiO4]*U | Тетрагональная. | Дитетрагонально-бипирамидальный. | Пирамидальные, призматические кристаллы, радиально-лучистые агрегаты. | Жёлтый с оттенками до красного, редко - бледно-розовый. | Белый. | Стеклянный до алмазного. | Несовершенная по призме. | Раковистый. | 7 | 4.7 | Пегматиты, слюды, флюорит, кальцит, сульфиды, колумбит, амфиболы, эгирин, пирохлор, апатит, сфен, ильменит. | Метаморфическое, магматическое, метасоматическое, в пегматитах, осадочное. | Хрупок. | Перс. «золото» и «цвет». | Бирма, Таиланд, Шри-Ланка, Австралия, Норвегия, Урал, Эйфель (Германия), Донбасс, Онтарио (Канада), Индия, Хибины, Алайский хр, Мадагаскар, Бразилия, Урал. | Ювелирное; огнеупор, керамика, пигменты.
|  | Гиацинт. | [13 empty] | Ювелирное дело.
|  | Старлит. |  |  |  |  | Синий. | [10 empty] | Камбоджа.
|  | Наэсит (наэгит). | *Ta, Nb
|  | Циртолит. | *U |  |  |  | Бурый. | [7 empty] | Вокруг - часто красно-бурые ореолы. | Радиоактивен!.
|  | Малакон. | *Th |  |  |  | Бурый. | [7 empty] | Вокруг - часто красно-бурые ореолы. | Радиоактивен!.
|  | Кианит (дистен). | Al2O[SiO4] | Триклинная. | Пинакоидальный. | Дощатые кристаллы, радиально-лучистые агрегаты. | Голубой, реже - чёрный. | Белый. | Перламутровый, стеклянный. | Совершенная в одном направлении, средняя - в другом. | Неровный. | Единственный минерал с аномалией твёрдости - вдоль кристалла - 4,5, поперёк - 7,0. | 3,6-3,7 | Мусковит, кварц, гранат, редко ставролит. Типично - со светло-зелёным слюдяным сланцем. | Метаморфическое, в пегматитах. |  | Ky. Название: а) δι - двояко συένος - сопротивляющийся; б) χύανος - синий. | Ассам (Индия), Финляндия, Австралия, Вирджиния (США), Пиццо-Форно (Швейцария), Тироль (Австрия), Морбиане (Франция), Чайнытское (Якутия), Борисовское (Ю Урал), С Карелия, Алтай, Вермланд (Швеция), Кейвы (Кольский п-ов). | Руда на алюминий.
|  | Хромкианит. | Al2O[SiO4]*Cr2O3 |  |  |  | Зелёный.
|  | Андалузит. | Al2O[SiO4] | Ромбическая. | Ромбо-бипирамидальный. | Призмы, лучистые и шестоватые агрегаты, зёрна. | Красный с оттенками до белого, тёмно-серый. | Белый. | Стеклянный. | Средняя параллельно грани. | Неровный. | 7,0-7,5 | 3.2 | Слюды, сланцы, корунд, кварц, серицит. | Метаморфическое, высокотемпературное гидротермальное. |  | And. Название - по провинции Андалузии в Испании (первая находка). | Тироль (Лизенцкие Альпы), Фогтланд (Германия), Шри-Ланка, Эспириту-Санта и Минас-Жерайс (Бразилия), Калифорния (США), Трансвааль, Армения, Семизбугы (Казахстан), Кабардино-Балкария, Алтай, В Саяны, около Байкала. | Руда на алюминий; огнеупорен; кислотостоек.
|  | Хиастолит. |  |  |  | Кресты. | Чёрный. | [7 empty] | Глинистые сланцы. |  |  | Фихтель (Германия), Галисия (Италия), Пиренеи, Бретань, о. Эльба (в жилах с термалином).
|  | Виридин. | *Mn, Fe |  |  |  | Тёмно-зелёный. | [10 empty] | Дармштадт (Германия), Швеция, Лапландия.
|  | Ставролит. | (Mg, Fe)2(Al, Fe)9O6[SiO4]4(O, OH)*xTi | Моноклинная. | Призматический. | Призмы, зёрна, «тефтонские кресты». | Бурый с оттенками до чёрного. | Белый. | Стеклянный, матовый. | Средняя в одном направлении. | Раковистый, неровный, занозистый. | 7,0-7,5 | 3,7-3,8 | Дистен, магнетит, кварц, кордиерит, хлорит, альмандин, мусковит, парагонит. | Динамометаморфизм (слюдистые сланцы); кристаллические ядра горных систем. | Переходит в хлорит, зелёную слюдку. | Греч. «στανρος» - крест. | Пиццо-Форно (Швейцария), Джорджия (США), Бавария, Шотландия, Бретонский Морбиан (Франция), Мейсен - Дёбельн - Вальденбург - Эрцберг - Тюрингия (Германия); г. Таганай (Ю. Урал), р. Санарка и Каменка (Кочкарский район), около Байкала (утёс Шубунтуй; чистые кристаллы), С Карелия, Алтай. | Не имеет.
|  | Мокасит (люкасит). | Вместо Fe - Co, Zn, Ni.
|  | Нордмаркит. | *Mn
|  | Топаз. | Al2[SiO4](OH, F)2 | Ромбическая. | Ромбо-бипирамидальный. | Правильные кристаллы, призмы, зёрна. | Светлый с оттенками до красного. | Белый. | Стеклянный. | Совершенная в одном направлении. | Раковистый, неровный. | 8 - эталон шкалы Мооса. | 3,5-3,6 | Кварц, касситерит, слюды, флюорит, альбит, калиевые полевые шпаты, аквамарин, колумбит, танталит, берилл, сульфиды. | Высокотемпературное гидротермальное, метасоматическое. | Выцветает от света. При прокаливании жёлтые топазы краснеют. | Toz. Название - о. Топазиос (Красное море). | Минас-Новас (Бразилия), Урал - Нерчинск - Миасс - Мурзинка - Забайкалье (Россия, быстро выцветает), Украина (1965, синий кристалл весом 100 кг), Мексика, Шри-Ланка, Юта и Калифорния (США), Норвегия (кристаллы до 80 кг), Ср Азия, Эрцберг (Германия), Спитскоп (Намибия). | Второй класс ювелирных камней.
|  | Пикнит. |  |  |  | Каёмки. | [7 empty] | Кварц, касситерит. | Жилы.
|  | Рикнит. |  |  |  | Массы.
|  | Титанит (сфен). | CaTiO[SiO4] | Моноклинная. | Призматический. | Друзы, массы, зёрна, призмы, таблички, редко - призматические кристаллы. | Жёлтый, коричневый, зелёный, серый, красный, чёрный. | Коричневатый. | Жирный до алмазного. | Средняя или несовершенная по призме. | Раковистый, неровный. | 5,0-6,0 | 3,3-3,6 | 1) магматическое: нефелин, ПШ, эгирин, апатит, циркон; 2)контактовое: кальцит, гранат, диопсид, эпидот, хлорит, магнетит, альбит, кальцит, хлорит; 3)вторичное: ильменит. | Магматическое, контактовое, выветривание ильменита. | При гидротермальных процессах переходит в кварц, кальцит. Взаимодействует с горячими кислотами и пероксидом водорода. | Титанит - по составу; сфен - от греч. «клин». | Мадагаскар, Бразилия, Канада, США, Тироли (Австрия), Гриджони и Сан-Готтардо (Швейцария), Ильменские - Назиямские - Шишимские горы - Миасс (Урал), Хибины (пром. применение), Тичино (Швейцария), Италия, Эйфель (Германия). | При больших количествах - руда на титан; ювелирное.
|  | Иттротитанит. | *Y
|  | Кейльгауит. | *Ce
|  | Гриновит. | *Mn |  |  |  | Красноватый.
|  | Эпидот (пистацит, фистацит). | Ca2(Al, Fe)3[SiO4][Si2O7](O, OH) | Моноклинная. | Призматический. | Зёрна, пирамидальные кристаллы, призмы, многогранники, массы, друзы. | Зелёный. | Зеленоватый. | Перламутровый, стеклянный. | Совершенная в одном направлении. | Неровный. | 6.5 | 3,4-3,5 | Актинолит, альбит, хлорит, ортоклаз, апатит, кальцит, диопсид, кварц, сульфиды. | Метаморфическое, гидротермальное в трещинах и пустотах, миндалины древних базальтовых лав; породы фундамента. |  | От греч. «увеличение» (Гаюи, 1801, дано за богатство гранями), пистацит - по окраске. | Деп. Изер (Франция), Швейцария, Норвегия, Бразилия, Кнаппенвальд (Альти-Таури, Австрия), Тёплые - Назямские - Шишимские горы (Урал), Алтай, Киргизия, С Казахстан, Камчатка, Дашкестан (Азербайджан). | Коллекционное и ювелирное.
|  | Пушкинит. | *Si |  |  |  | Жёлтый, красный. | [10 empty] | Кыштам (Альпы).
|  | Пьемонтит. | *Mn
|  | Цоизит. | Ca2Al3[SiO4][Si2O7](O, OH) | Ромбическая. | Ромбо-бипирамидальный. | Зёрна, пирамидальные кристаллы, призмы, многогранники, массы, друзы. | Серый, зелёный. | Белый. | Перламутровый, стеклянный. | Средняя в одном направлении. | Неровный. | 6 | 3,25-3,4 | Актинолит, альбит, хлорит, ортоклаз, апатит, кальцит, диопсид, кварц, сульфиды. | Контактовый метаморфизм в известняково-силикатных породах с рудными минералами; гидротермальное замещение кальциевых минералов. |  | Zo. Название - по имени Цойзу. | Зауальпе (Австрия), Вайоминг (США), Юрма (Урал), Алтай, Забайкалье, Фихтель и Эрцберг (Германия), Кения, Танзания, Норвегия, Швейцария. | Не имеет.
|  | Танзанит. | *CrSr
|  | Клиноцоизит. |  | Моноклинная. | [7 empty] | 6.5 |  |  |  |  | Обнаружен в Соноре (Мексика). Назван по сингонии как разность цоизита. | Калифорния, Мадагаскар, Австрия, Швейцария, Тёплый горы (Урал, Россия).
|  | Тулит. | *Mn
|  | Везувиан (идокраз, вилкоит, вилуит). | Ca10(Al, Fe)2Al4[SiO4]5[Si2O7]2(F, OH) | Тетрагональная. | Дитетрагонально-бипирамидальный. | Призмы, зёрна, шесты. | Большой разброс цвета. | Белый. | Жирный, стеклянный. | Несовершенная. | Раковистый, неровный. | 6,0-7,0 | 3,3-3,4 | Диопсид, геденбергит, гранаты, сфен, эпидот, кальцит, слюды, хлорит, магнетит. | Метасоматическое, высокотемпературное гидротермальное. | Хрупок. | Везувиан - гора Везувий; идокраз - греч. «смесь» (Гаюи, 1801, «так как формы различно образованных кристаллов в известной степени смешаны с формами других минералов»). | Канада, Пакистан, Кения, Баженовский массив - Шишимские горы, Магнитная гора - Борзовка (Урал), река Китой (В Саян), Мексика, Везувий, Валь-д-Ала (Турин), Эрцберг (Германия), Валле-делла-Гава (Генуя), Валь-Маленко (Сондрио) Валь-ди-Фасса (Тренто), Питильяно (Гроссето, Италия).
Киприн.
Калифорнит.
|  | Вилуит. | *Fe |  |  |  | Зелёный.
|  | Циприн. | *Cu |  |  |  | Голубой.
|  | Каламин (гемиморфит, галмей, цинковый шпат). | Zn4(OH)2[Si2O7]*H2O | Ромбическая. |  | Корки, радиально-лучистые, землистые агрегаты, зёрна, кристаллы редки, псевдоморфозы по кальциту, доломиту, флюориту, смитсониту. | Белый до серого. |  | Перламутровый, стеклянный. | Совершенная в одном направлении. | Неровный. | 4,0-5,0 | 3,4-3,5 | Церуссит, смитсонит, лимонит, сфалерит, кальцит, галенит. | Изменение сфалерита. | Эффект пироэлектричества. |  | Каринция (Австрия), Англия, Румыния, Бельгия, Алтай, Ц Казахстан, Кызыл-Эспе, США, Кличкинское - Тайнинское - Трёхсвятительское (В. Забайкалье), Санта-Эвлалия (Мексика). | Руда на цинк.
|  | Ловчоррит. | Ca4Na2(Ce, La)(Ti, Nb)O[Si2O7]2(F, OH)3 | Моноклинная. |  | Массы. | Зелёный, жёлтый, бурый. | Белый. | Жирный. | Несовершенная. | Раковистый, неровный. | 5 | 3,2-3,4 | ПШ, нефелин, эгирин, эвдиалит, астрофиллит. | Магматическое, в пегматитах. | Радиоактивен! При t=50°C переходит в ринколит. | Назван Э.М. Бонштедт-Куплетской по горе. | Хибины.
|  | Ринколит. | Ca2Na3(Ca, TR)4(Ti, Nb)[Si2O7]2(F, O)2F2 | [5 empty] | Жирный, стеклянный. | [7 empty] | Найден В. Гакманом. | Хибины.
| Гранаты. X3Y2[SiO4]3. Обозначение - Gr. | Пироп. | X=Mg; Y= Al. | Кубическая. | Гексаоктаэдрический. | Кристаллы (вкл изометричные): тетрагонтриокаэдры, икоситетраэдры; зёрна, массы. | Ярко-красный. | Белый. | Матовый, стеклянный. | Нет. | Раковистый, неровный. | 7-7,5 | 3,4-4,6 | Перидот, амфиболы, серпентиниты, пироксены, ильменит, плагиоклазы, флогопит. | Магматическое. |  | Prp. | Богемия, Сибирь, ЮАР, Танзания, Шри-Ланка, Шотландия. | Поисковый признак на алмаз; ювелирное.
|  | Альмандин. | X= Fe;Y= Al. | Кубическая. | Гексаоктаэдрический. | Ромбододекаэдры, икосаэдрические тетраэдры. | Тёмно-красный до чёрного. | Белый. | Матовый, стеклянный. | Нет. | Раковистый, неровный. | 7-7,5 | 3,4-4,6 |  | Магматическое, в пегматитах. | Иногда магнитен. | Alm. По городу Алабанда (Турция). | Индия, Сенегал, Бразилия, Ю. Америка, Мадагаскар, р. Оту (Австрия), Швеция, Бавария. | Ювелирное (роза/кабошон).
|  | Спессартин. | X= Mn;Y= Al. | Кубическая. | Гексаоктаэдрический. | Ромбододекаэдры, икосаэдрические тетраэдры. | Тёмно-красный до чёрного. | Белый. | Матовый, стеклянный. | Нет. | Раковистый, неровный. | 7-7,5 | 3,4-4,6 |  | Магматическое, в пегматитах. |  | По месту первой находки в Шпессарте (Германия). | Шри-Ланка, Бирма, Бразилия, Калифорния (США), Мадагаскар. | Ювелирное.
|  | Гроссуляр. | X= Ca;Y= Al. | Кубическая. | Гексаоктаэдрический. | Ромбододекаэдры, икосаэдрические тетраэдры. | Жёлтый с оттенками до красного. | Белый. | Матовый, стеклянный. | Нет. | Раковистый, неровный. | 6,5-7,5 | 3,4-4,6 |  | Метасоматическое. |  | Grs. Лат. «грассула» - крыжовник (из-за схожести). | Асбестос (Квебек, Канада), Ксалосток (Мексика), Шри-Ланка, Кения, Танзания. | Ювелирное.
|  | Тсавролит. | Гроссуляр*Mn, Fe. | Кубическая. |  | Ромбододекаэдры, икосаэдрические тетраэдры. |  | Белый. | Матовый, стеклянный. | Нет. | Раковистый, неровный. | 7-7,5 | 3,4-4,6
|  | Андрадит. | X= Ca;Y= Fe. | Кубическая. | Гексаоктаэдрический. | Ромбододекаэдры, икосаэдрические тетраэдры. | Чёрный, красный, бурый, жёлтый. | Белый. | Матовый, стеклянный. | Нет. | Раковистый, неровный. | 6,5-7,5 | 3,4-4,6 |  | Метасоматическое. |  | Andr. В честь браз. геолога Ж.-Б. Ди Андрада-и-Силвы. | Аренлад (Норвегия), Румыния, Калифорния (США), Н. Тагил, р. Бобровка (Урал). | Ювелирное.
|  | Шорломит. | Андрадит*Ti. | Кубическая. |  | Ромбододекаэдры, икосаэдрические тетраэдры. |  | Белый. | Матовый, стеклянный. | Нет. | Раковистый, неровный. | 7-7,5 | 3,4-4,6
|  | Демантоит. |  | Кубическая. | Гексаоктаэдрический. | Ромбододекаэдры, икосаэдрические тетраэдры. | Зелёный прозрачный. | Белый. | Матовый, стеклянный. | Нет. | Раковистый, неровный. | 7-7,5 | 3,4-4,6 | [5 empty] | Ювелирное.
|  | Уваровит. | X= Ca;Y= Cr. | Кубическая. | Гексаоктаэдрический. | Ромбододекаэдры, икосаэдрические тетраэдры. | Зелёный. | Белый. | Матовый, стеклянный. | Нет. | Раковистый, неровный. | 7-7,5 | 3,4-4,6 |  | Метаморфическое. |  |  | Бисерть (Урал, Россия), Бушвелд (Трансвааль), Финляндия, Турция, Италия. | Ювелирное.
|  | Меланит. | X= Ca;Y= Ti. | Кубическая. | [7 empty] | 7-7,5
|  | Голдманит. | X= Ca;Y= V. | Кубическая. | [7 empty] | 6,5-7,5
|  | Гидрогроссуляр. | X= 2SiO4;Y= 4OH. | Кубическая. | [7 empty] | 7-7,5
|  | Кальдерит. | X= Mn;Y= Fe. | Кубическая. | [7 empty] | 7-7,5
|  | Кноррингит. | X= Mg;Y= Cr. | Кубическая. | [7 empty] | 7-7,5
|  | Скиагит. | X= Fe;Y= Fe. | Кубическая. | [7 empty] | 7-7,5
|  | Куплетскит. | *Mn. | [13 empty] | Найден в 1949 Е.И. Семёновым. | Кольский п-ов.
|  | Астрофиллит. | (K, Na)2(Mn, Fe)4Ti[Si2O7](OH, F)2 | Триклинная. |  | Иглы, волокно, "астрофиллитовые солнца". | Бурый до жёлтого. | Белый. | Стеклянный, на плоскости спайности - перламутовый. | Совершенная в одном направлении. | Неровный. | 3,0-3,5 | 3.3 | Нефелин, эритрин, ПШ, лепидолит, циркон, биотит, сфен. | Магматическое, в пегматитах. |  | Название άστρος - звезда, φιλλον - лист. | Хибины (руч. Астрофиллитовый в частности).
|  | Тефроит. | Mn2[SiO4]
|  | Бертрандит. | Be4[Si2O7](OH)2 | [11 empty] | Россыпи.
|  | Сферобертрандит. | Be5[Si2O7](OH)4 |  |  | Сферолиты до 2 см, псевдоморфозы по чкаловиту. | [8 empty] | Пегматитовые жилы. |  |  | Г. Маннепакхм - Куфтньюн - Сенгисчорр (Ловозёры), г. Юкспорр (Хибины).
|  | Датолит. | CaB[SiO4](OH) | Моноклинная. | Призматический. | Зёрна, многогранники. | Белый с оттенками до красного, жёлтого, зелёного. | Белый. | Стеклянный. | Нет. | Раковистый. | 5,0-5,5 | 2,9-3 | Кальцит, пренит, цеолиты. | Магматическое. | Разлагается в соляной кислоте. |  | Тироли, Гарц (Германия), Арендаль (Норвегия), США, г. Машук (Пятигорск), Турьинское (Урал), Крым, Грузия. | Руда на бор.
|  | Тортвейтит. | Sc2[Si2O7]
|  | Коффинит. | U(SiO4)1-x(OH)4x | Тетрагональная. | [7 empty] | 5,0-6,0 |  |  | Гидротермальное и экзогенное. |  |  |  | главные промышленные минералы урана.
|  | Бериллит. | Be3[SiO4](OH)2*H2O |  |  | Сферолиты (2-3 мм), натёки, корки, порошковатые агрегаты. | [7 empty] | Эгирин, натролит, альбит. | В натролит-альбитовых жилах. |  |  | Ловозёра.
|  | Yb-хинганит. | (Yb, Y)Be[SiO4](OH); Yb > Y. |  |  | Сферолиты до 2 мм. | [7 empty] | Амазонит, кварц, альбит, фиолетовый флюорит, диортосиликаты. | Пегматиты. |  |  | Кола.
|  | Титаноловенит. | (Na, Ca, Mn)3(Ti, Nb, Zr)[Si2O7]OF |  |  | Зёрна до 0,5 мм. | Красно-бурый. | [9 empty] | Найден Е.И. Кутуковой в 1936. | Кольский п-ов.
|  | Ферсманит. | (Ca, Na)2(Ti, Nb)[SiO4]O(O, F) |  |  | Кристаллы до 1,2 см. | [8 empty] | Пегматиты и гидротермалиты в рисчорритах. |  | Найден А.Лабунцовым в 1922 в долине р. Вуоннемийок. | Хибины.
|  | Ca-ринкит. | (Ca, TR, Na)3(Ti, Nb)[Si2O7](O, OH, F)2 |  |  | Прожилки до нескольких см, корки. | [7 empty] | Натролит, пектолит. |  |  | Найден в 1931 М.с, Афанасьевым на г. Юкспорр, проаназирован в 1932. | Хибины.
|  | Кейвиит. | Yb2[Si2O7] |  |  | Пластинки и призмы в мелкозернистом флюорите. | [7 empty] | Флюорит, амазонит, хинганит, вульфенит, бастнезит. |  |  | Назван по месту находки. | Кейвы.
|  | Хибинскит. | K2Zr[Si2O7] |  |  | Мелкозернистые плотные массы, порошковые агрегаты. | [7 empty] | Эгирин, натролит, пирротин, рамзаит. | Изменённый амфиболитовый ийолит. |  | Назван по месту находки. | Ущелье Гакмана (керн с глубины 55 м, Хибины).
|  | Ильваит (лиеврит). | CaFe2+2Fe3+[Si2O7]O(OH) | Ромбическая. | Ромбо-бипирамидальный. | Призмы, массы, зёрна. | Чёрный, коричневый. | Серый, бурый, чёрный. | Стеклянный, жирный. | Средняя в 3 направлениях. | Раковистый. | 5,5-6,0 | 3,8-4,1 | Пироксены, амфиболы. | Пневматолиты, метасоматоз магнетитовых сланцев. | Вертикальная штриховка. | От лат. «ilva» - название о. Эльба; лиеврит - по первооткрывателю (1806, Ле-Льевр, Эльба). | Эльба и Тоскана (Италия), Ю Сербия, Силезия (Польша), Гессен - Эрцберг - Гарц (Германия), Айдахо (США), Серифос (Греция), Юлеанебах (Гренландия), Турьинское (Урал).
|  | Корнерупин (призматин). | (Mg, Fe, Al)4(Al, B)6[SiO4]4(O, OH)5-6 | Ромбическая. |  | Шестоватые, лучистые, призматические кристаллы. | Белый, тёмно-жёлтый. | Белый. |  |  |  | 7.5 | 3.3 | Турмалин, плагиоклаз. | Пегматитовое и пневматолитовое в гранулитах и гнейсах. |  |  | Вальдейм (Германия), Гренландия, Мадагаскар, Квебек (Канада).
|  | Акермегнит. | Ca2Mg-//-
|  | Мелилит. | Ca2Na2AlMg[Al2Si2O7] | Тетрагональная. | Тетрагонально-скаленоэдрический. | Зёрна. | Белый с оттенками, жёлтый до коричневого, с побежалостью. | Белый. | Жирный, стеклянный. | Средняя. |  | 5,0-5,5 | 2,9-3 | Перовскит, нефелин, оливин, лейцит, авгит. | Магматическое (в базальтовых расплавах и вулканических шлаках). |  |  | Монте-Сомма (Италия), Богемия (Чехия), Эйфель (Германия), Кольский п-ов. | Не имеет.
|  | Гелеманит. | Ca2Al-//-
|  | Клиногумит. | (Mg, Fe)9[SiO4]4(OH, F)2
|  | Гумит. | (Mg, Fe)7[SiO4]3(OH, F)2 | Ромбическая. |  | Мелкие многогранники. | Бурый до жёлтого. | Белый. |  | Средняя. |  | 6,0-6,5 | 3,1-3,2 | Глина, доломит, клиногумит. | В вулканических бомбах. |  |  | Шт. Нью-Йорк (США), Везувий, Андалусия (Испания), Швеция, Финляндия.
|  | Ортит (алланит). | (Ca, Ce, La)2(Al, Fe)3[SiO4][Si2O7]O(O, OH) | Моноклинная. | Призматический. | Таблички, зёрна, массы. | Чёрный, бурый. | Коричневый. | Матовый, стеклянный. | Несовершенная. | Раковистый. | 6 | 4.1 | ПШ, кварц, граниты, сиениты. | Скарн. | Часто радиоактивен! | Греч. «прямой» (по форме кристаллов и трещин в них). | Плауэн (Дрезден, сиениты), Трибиш (Мейсен), Шварценберг, Урал, Норвегия, Швеция, США. | Руда на TR.
|  | Церит. | Ce3[SiO4]2(OH)
|  | Перрьерит. | A2B2[O4Si2O7], где A = Ce, Ca, Sr, Th; B = Fe, Ti, Sc. | [12 empty] | Часто радиоактивен!
|  | Пумпеллиит. | Ca4(Mg, Fe, Mn)(Al, Fe, Ti)5O(OH)2[SiO3(OH)][SiO4][Si2O7]*2H2O
|  | Эвлитин (агриколит). | Bi4[SO4]3 | Кубическая. |  | Тетраэдры, двойники, сростки, радиально-лучистые агрегаты. | Бурый до жёлтого, редко - бесцветный и чёрный. | Белый. |  | Несовершенная. |  | 5,0-6,0 | 6.1 | Кварц, висмут. | Кора выветривания висмутовых руд. | Реагирует с соляной кислотой. | Греч. «легкоплавкий». | Саксония.
|  | Сперрит. | Ca5[SiO4]2CO3
|  | Уранофан (уранотил). | Ca2(UO2)2[Si2O6(OH)]*5H2O | Моноклинная. |  | Призмы, налёты, корки, псевдоморфозы по рутилу, радиально-лучистые агрегаты. | Жёлтый. | Жёлтый. |  | Совершенная. |  | 2,0-3,0 | 3.9 | Оксиды титана, флюорит. |  | Радиоактивен! Самый распространённый силикат урана. Жёлто-зелёная люминисценция. |  | Бавария (в флюорите) и Баден (пучки) (Германия), Заир, Онтарио (Канада, радиально-лучистые агрегаты).
|  | Карнасуртит. | (Ce, La, Th)(Ti, Nb)[Al(Si, P)2O7](OH)4*3H2O |  |  | Пластинчатые кристаллы с 6-гранными очертаниями до 16x6x2 см. | [7 empty] | Полилитионит. | Пегматиты; в натролитовых жилах. |  | По месту находки. | Ловозёра.
|  | Натросилит. | Na2O[SiO4] |  |  | Кристаллы до 6x6x4 см, зёрна. | [7 empty] | Нефелин, уссигнит, микроклин, анальцим, натролит, арфведсонит, ломонсовит, вуоннемит. | Пегматиты. |  | Назван по составу. | Г. Карнасурт.
|  | Ифтисит. | (Y, TR)4(F, OH)6TiO[SiO4]2 |  |  | Зёрна до 6 мм в длину, сростки призм. | [8 empty] | Акцессорный минерал в метасоматических щелочных гранитах. |  | Назван по составу (Y-F-Ti-Si). | Кола.
|  | Клинофосинаит. | Na3Ca[PSiO7] |  |  | Сростки, зёрна неправильной формы до 2 мм. | [7 empty] | Пектолит, ПШ, дельхайелит, щербаковит, фосинаит, коашвит. |  |  |  | Г. Коашва.
|  | Натисит. | Na2(Ti, Mn, Fe, Nb)O[SiO4] |  |  | Зёрна до 1,5 мм, розетки, пластинки. | [7 empty] | Вуоннемит, эгирин, чкаловит. | В натролитовых уссигнитах, секущих фойялиты, ювиты, мальиниты. |  | Назван по составу (Na-Ti-Si). | Г. Карнасурт.
|  | Сейдозерит. | Na4MnTi(Zr1,5Ti0,5)O2[Si2O7]2(F, OH)2 |  |  | Иглы, волокнистые, веерообразные (до 1x5 см) агрегаты, сферолиты. | [7 empty] | Эгирин и микроклин (в тесной ассоциации), пойкилит, содалит. | Сиениты. |  |  | Г. Сейдозер (Ловозёры).
|  | Хондродит. | Mg5[SiO4]2F2 | Моноклинная. |  | Зёрна, вкрапленники. | Ярко-рыжий, коричнего-рыжий. |  |  |  |  | 6,0-6,5 |  | Шпинель, форстерит, доломит. | Находят в мраморе.
|  | Щербаковит. | Na(K, Ba)2(Ti, Nb)O2[Si2O7]2 |  |  | Призматические кристаллы до 1,5-2 см. | [8 empty] | Центр натролитовой жилы в рисчорритах. |  | Найден в 1951 Е.М. Еськовой, назван в честь Д.И. Щербакова (1893-1966). | Хибины.
|  | Гельвин. | Mn4S[BeSiO4]3 | Кубическая. |  | Тетраэдры, зёрна. | Жёлтый, зелёный, реже - красный до бурого. | Белый. |  | Средняя. |  | 6,0-6,5 | 3,1-3,7 | Гранит. | Гидротерма, гнейс. |  | По Вернеру (1817) - «солнце» (по цвету). | Саксония и Бавария (Германия), Румыния, Осло, Швеция, Урал.
|  | Келдышит. | (Na, H)2Zr[Si2O7] |  |  | Зёрна неправильной формы до 4 мм, агрегаты до 6 мм. | [8 empty] | Фойяиты. |  |  | Ловозёра.
|  | Паракелдышит. | Na2Zr[Si2O7] |  |  | Зёрна до 5 мм, их агрегаты. | [8 empty] | Хибинскиты. |  |  | Хибины и Ловозёра.
|  | Комаровит. | (Ca, Mn)Nb2[Si2O7]O3*3,5H2O |  |  | Тонкочешуйчатый. | [8 empty] | Прожилки в натролитовом штоке. |  | В честь космонавта М.В. Комарова (1927-1967). | Ловозёра.
|  | Мурманит. | Na2MnTi2O[Si2O7]2*8H2O |  |  | Таблитчатые, слюдоподобные скопления, пластинчатые и лучистые кристаллы. | Фиолетовый, при выветривании мурманит теряет ее и становится бледно-фиолетовым или серебристо-белым с желтоватым оттенком. | [7 empty] | В луявритах и уртитах. |  | Найден в Ловозерских тундрах финским геологом В. Рамзаем. Имя - по названию края. В 1923 году экспедиция А. Е. Ферсмана обнаружила мурманит и в Хибинских горах. Позднее детальное его описание составила Н. Н. Гуткова. | Хибины, Ловозёра.
|  | Ринколит. | (Ca, Na, Ce)3(Ti, Nb)[SiO4]2(F, OH)2 | Моноклинная. |  | Кристаллы, массы. | Тёмно-бурый, желтоватый. | Светло-жёлтый. | Жирный. | Средняя. | Неровный. | 5 |  | ПШ, нефелин, эгирин, эвдиалит, астрофиллит, сфен, роговая обманка. | Магматическое в щелочных пегматитах. | Радиоактивен! Хрупок. Руда на Tr.
|  | Лампрофиллит. | (Na, K)2(Sr, Ba)2(Fe, Ti)Ti2O2[SiO4]3(F, O, OH)4 | Ромбическая. |  | Плоские кристаллы, радиально-лучистые и волокнистые агрегаты. | Бурый с оттенками. | Белый. | Стеклянный. | Весьма совершенная в 1 направлении. | Неровный. | 2,0-3,0 |  | Нефелин, эгирин, эвдиалит, сиениты. | Магматическое в щелочных горных породах и их пегматиты. | Хрупок. | Греч. «блеск». | Хибины и Ловозёра.
| Аксиниты (греч. «топор») XCaAl2B[Si2O7](O, OH). | Ферроаксинит. | X = Fe | Триклинная. | Пинакоидальный. | Кристаллы, друзы, массы, скорлуповатые агрегаты, прожилки. | Коричневый, красный. | Коричневый. | Стеклянный. | Средняя. | Неровный. | 6,5-7,0 | 3.3 | Кварц, ПШ, эпидот, магнетит, хлорит, сфалерит, асбест, халькопирит. | Гидротерма, пневматолитическое, метаморфическое. | Плеохроизм, часто - штриховка. |  | Франция, Англия, Швейцария, Калифорния (США). | Ювелирное (прозрачные разности; ступенчатая квадратная и овальная).
|  | Магнезиоаксинит. | X = Mg |  | Пинакоидальный.
|  | Манганоаксинит. | X = Mn |  | Пинакоидальный.
|  | Тинценит. | X = (Fe, Mn) |  | Пинакоидальный.

## Силикаты - кольцевые.
|  | Название: | Формула: | Сингония: | Класс симметрии: | Форма выделения: | Цвет: | Цвет черты: | Блеск: | Спайность: | Излом: | Твёрдость: | Плотность (г/см3): | Спутники: | Происхождение: | Особые свойства / примечания: | Обозначение, обнаружен, назван: | Месторождения: | Применение:
Силикаты: кольцевые ( X[Si3O9]y, X[Si4O12]y, X[Si6O18]y). | Турмалины (с сенгалез.-драг. камень) (Na,Ca,Mg,Ti,Fe)(Al,Fe) 4[Si6O18](BO3)3(O,OH,F)4 * Mg¦&Fe¦&Mn¦&Cr¦&Li¦&K¦&CaCO3¦&Cs. | Шерл (афцифит). | =Fe | Тригональная. | Дитригонально-пирамидальный. | Призмы, почти всегда кристаллы, реже - зёрна, спутанно-волокнистые агрегаты, земляные агрегаты. | Чёрный. | Белый. | Стеклянный. | Нет / несовершенная в 2 напр. | Неровный. | 7-7,5 | 2,9-3,3 | Слюда, филлиты, гнейсы, сподумен, топаз, касситерит, флюорит, пегматиты, тальк, берилл, вольфрамит, лепидолит, ПШ, циннвальдит, флогопит, апатит, Li-Rb-Sr-минералы, в пегматитах - линии скрещения с рубеллитом. | Эндогенное, a-пегматиты, и гедротермальное, метасоматическое, метаморфическое, пневматолиты, грейзены. | Пьезо- и пиро- эффект, на гранях часто вертикальная штриховка. |  | Мадагаскар, Шри-Ланка, Урал, Калифорния (США), Бразилия, Спитскоп (Намибия), Эрцберг - Гарц - Тюрингия (Германия). | Ювелирное.
|  | Верделит. | =CrFe | Тригональная. | Дитригонально-пирамидальный. |  | Тёмно-зелёный. | Белый. | Стеклянный. | Нет / несовершенная в 2 напр. | Неровный. | 7-7,5 | 2,9-3,3 | [5 empty] | Ювелирное.
|  | Индиголит. | =MgFe | Тригональная. | Дитригонально-пирамидальный. |  | Тёмно-синий. | Белый. | Стеклянный. | Нет / несовершенная в 2 напр. | Неровный. | 7-7,5 | 2,9-3,3 | [5 empty] | Ювелирное.
|  | Дравит. | =Mg | Тригональная. | Дитригонально-пирамидальный. |  | Тёмно-бурый, желтоватый, коричневый. | Белый. | Стеклянный. | Нет / несовершенная в 2 напр. | Неровный. | 7-7,5 | 2,9-3,3 | [5 empty] | Ювелирное.
|  | Эльбаит. | =Li | Тригональная. | Дитригонально-пирамидальный. |  | Бесцветный. | Белый. | Стеклянный. | Нет / несовершенная в 2 напр. | Неровный. | 7-7,5 | 2,9-3,3 | [5 empty] | Ювелирное.
|  | Рубеллит. | =LiCsMn | Тригональная. | Дитригонально-пирамидальный. |  | Красный с оттенками. | Белый. | Стеклянный. | Нет / несовершенная в 2 напр. | Неровный. | 7-7,5 | 2,9-3,3 | [5 empty] | Ювелирное.
|  | Ахроит. | = | Тригональная. | Дитригонально-пирамидальный. |  | Бесцветный. | Белый. | Стеклянный. | Нет / несовершенная в 2 напр. | Неровный. | 7-7,5 | 2,9-3,3 | [5 empty] | Ювелирное.
|  | Тилаизит. | =Mn | Тригональная. | Дитригонально-пирамидальный. |  | Тёмный (?). | Белый. | Стеклянный. | Нет / несовершенная в 2 напр. | Неровный. | 7-7,5 | 2,9-3,3 | [5 empty] | Ювелирное.
|  | Хромтурмалин. | =Cr | Тригональная. | Дитригонально-пирамидальный. |  | Ярко-зелёный. | Белый. | Стеклянный. | Нет / несовершенная в 2 напр. | Неровный. | 7-7,5 | 2,9-3,3 | [5 empty] | Ювелирное.
|  | Увит. | =CaCO3Mg | Тригональная. | Дитригонально-пирамидальный. |  | Тёмно-коричневый. | Белый. | Стеклянный. | Нет / несовершенная в 2 напр. | Неровный. | 7-7,5 | 2,9-3,3 | [5 empty] | Ювелирное.
|  | Арбузный. |  | Тригональная. | Дитригонально-пирамидальный. |  | Зелёный, белый, красный. | Белый. | Стеклянный. | Нет / несовершенная в 2 напр. | Неровный. | 7-7,5 | 2,9-3,3 | [5 empty] | Ювелирное.
|  | Кордиерит (дихроит). | (Mg, Fe)2Al3[AlSi5O18] | Ромбическая. | Ромбо-бипирамидальный. | Редки гексагональные призмы, чаще - зёрна, сплошные массы. | Бурый до жёлтого, бесцветный, иногда фиолетовый. | Белый. | Стеклянный. | Средняя. | Раковистый. | 7,0-7,5 | 2,6-2,8 | Гнейсы, тальк, гиперстен, ромб. амфиболы, биотит, силлиманит, шпинель, плагиоклазы, кристаллические сланцы. | Гранитные пегматиты, гнейсы, роговики. Встречается в андезитах и риолитах. | Путается с кварцем и сапфиром, хрупок. | Crd. По имени фр. геолога Кордье. | Шри-Ланка, Бирма, Бразилия, Мадагаскар, Германия, Финляндия, Норвегия, Ципиканский район (Забайкалье), Слюдянка, Мурзинка (Урал). | Иногда - как драгоценный камень.
|  | Иолит. |  |  |  |  | Синий. | [11 empty] | Ювелирное.
|  | Водяной сапфир. | [16 empty] | Ювелирное.
|  | Эвдиалит (саамская кровь). | (Na, Ca, Fe, Mn)Zr[Si3O9]2(OH, Cl)2, может содержать Ce, La, Y. | Тригональная. | Дитригонально-скаленоэдрический. | Призмы, таблички, часто зёрна. | Жёлтый с оттенками до красного с оттенками, бурого. | Белый. | Стеклянный. | Плохая. | Неровный. | 5,0-5,5 | 2,7-3,0 | Нефелин, эгирин (нефелиновые сиениты), микроклин, сфен, ринколит, пегматиты, апатит, циркон, содалит, молибденит. | Магматическое, гидротермальное. | Хрупок, иногда слабо магнитен, реагирует с кислотой. | Греч. «хорошо растворимый» (см. особые свойства). | Хибины, Ловозеро, Тува, Алдан, Батагол (Саяны, QПШ - жилы и щелочные граниты). | Руда на цирконий.
|  | Эвкалит. | -//- *(Mn, Ca, Fe)
|  | Мендиалит. | [9 empty] | Твёрдость понижена.
|  | Катаплеит. | Na2Zr[Si3O9]*2H2O
|  | Воонупахнит. | Y4Al2[AlSi5O18](OH)5 |  |  | Иглы. | [7 empty] | Флюорит, бастнезит, ксенотим, амазонит. | Между флюорита в амазонитовых пегматитах. |  | По горе на Кольском п-ове. | Кола.
|  | Цирсиналит. | Na6CaZr[Si6O18] |  |  | Округлые выделения до 1,5 см, зёрна; замещает ловозерит. | [7 empty] | Эгирин, Ba-лампрофиллит, пектолит, флюорит. | Кавернозные участки в пегматитах. |  | Назван по составу (Zr-Si-Na). | Г. Коашва (Кольский п-ов).
|  | Нордит. | Na2(Na, Mn)(Sr, Ca)TR(Zn, Fe, Mg, Mn)[Si6O17] |  |  | Пластинчатые, веерообразные, радиально-лучистые агрегаты. | [8 empty] | Пегматиты. |  | Назван В.И. Герасимовским от англ. «nord» - север. | Ловозёра.
|  | Ненадкевичит. | (Na, K, Ca)2-x(Nb, Ti)2(O, OH)2[Si4O12]*H2O |  |  | Пластинчатые кристаллы до 4x2,5x4 см. | Розовый, непрозрачный. | [6 empty] | Альбит, зелёный эгирин, натролит, анальцим, флюорит. | Натролитовые жилы, пегматиты. |  | Найден М.В. Кузьменко, назван в честь химика и минералолога К.А. Ненадкевича (1880-1963). | Ловозёра, г. Тахтарвуммчорр (Хибины).
|  | Ловозерит. | (Na, Ca)2Zr[Si6O12(OH)6] |  |  | Зёрна 1-2 см; псевдоморфозы по эвдиалиту (в Хибинах). | Красный, белый. | [7 empty] | Породообразующий минерал порфировых луявритов. |  | Найден в 1934 П.Н. Гирвинским; назван В.И. Герасимовским по месту находки. | Хибины, Ловозёра.
|  | Имандрит. | Na12Ca3Fe2[Si6O18]2 |  |  | Мелкие выделения. | Жёлтый. | [7 empty] | Пегматоиды. |  | Назван по оз. Имандра. | Р. Вуоннемийок (Хибины).
|  | Коашвит. | Na6CaTi[Si6O18] |  |  | Мелкозернистые тонкие прожилки (1-2 мм), псевдоморфозы по ломонсовиту. | [7 empty] | Пектолит, виллиомит, натрофосфат, лампрофиллит, ловозерит, цирсиналит, эгирин. | Пегматиты прожилков секущих рисчорритов. |  | Назван по месту находки. | Г. Коашва (Кольский п-ов).
|  | Аширит (диоптаз, медный/туранский изумруд). | Cu6[Si6O18]*6H2O | Тригональная. | Ромбоэдрический. | Корки, зёрна, призмы, реже друзы и ромбоэдры. | Зелёный. | Зелёный. | Матовый, стеклянный. | Совершенная в 3 направлениях. | Неровный. | 5 | 3.3 | Малахит, кальцит, хризоколла, каламин, доломит. | Выветривание в зоне медных месторождений, в золотоносных россыпях. | Хрупок. Разлагается в соляной и азотной кислотах с выделением геля кремнезёма. | Греч. «вижу насквозь». | Алтын-Тубе (Казахстан, самое значительное), Миндоули (Конго), Цумеб (Намибия), Бухарская область (Узбекистан), Атакама и Копиято (Чили), Перу, Аризона (США). | Коллекционное. Иногда - руда на медь; ювелирное.
|  | Дюмортьерит. | Al9O[(OH)BSi3O18] | Ромбическая. | Ромбо-пирамидальный. | Волокнистые и пучковатые агрегаты. | Синий с оттенками, редко - красный. | Белый. | Шёлковый. | Совершенная. |  | 7 | 3,3-3,4 | Кианит, кордиерит. | Пегматиты, гнейсы, гранулиты. | Пегматиты, гнейсы, гранулиты. |  | Урал, Ташкент, Германия. | Керамическое сырьё.
|  | Тинаксит. | NaK2Ca2Ti[Si7O19](OH)
|  | Муллит. | Al8[AlSi3O18])3(OH) | Ромбическая. |  | Призмы, лучи, волокнистые, войлочные, радиальные агрегаты. | Бесцветный, жёлтый, розовый, красный. | Белый. | Не металлический. | Средняя. |  | 6,0-7,0 | 3,14-3,26 | Глины. | При сильном нагреве силлиманит / андалузит / кианит переходят в муллит и кварцевое стекло. |  | Mul. По месту находки. | О. Малл (Шотландия), Эйфель (Германия).
|  | Пектолит. | NaCa2[HSi3O9] | Триклинная. |  | Обычно - волокнистые, радиально-лучистые агрегаты, таблички, призмы. | Белый до серого. | Белый. | Шёлковый, стеклянный. | Совершенная. | Неровный. | 5 | 2.8 | Цеолиты, пренит, кальцит. | Гидротермальное в базальтах. |  | От греч. «плотный» (по виду). Обнаружен Кобеллом (1828) на материале из Трентино (Италия). | Квебек и Онтарио (Канада), Аляска - Нью-Йорк - Нью-Джерси (США), Доминиканская Республика, Валь-Фасса (Тренто), Верона (Италия), Пфальц, о. Скай (Шотландия). | Декоративное; ювелирное (кабошоны).
|  | Раит. | (Mn, Na2)2[Si3O7(OH)2]*2H2O |  |  | корки, радиально-лучистые агрегаты (2-3 мм), иглы до 1-2 мм. | [7 empty] | В натролите, зорит, маунтинит, эгирин, термонатрит, альбит, соды, пектолит, поздние гидротермальные минералы. | Пегматиты. |  | Назван по названию («Ра») лодки Хейердала. | «Юбилейное» (Ловозёры).
|  | Зорит. | Na2Ti[(Si, Al)3O9]*nH2O |  |  | Розетки и корки (1-2 мм). | Розовый. | [6 empty] | Раит. | Возможно, замещение ломонсовита. |  | Назван по цвету. | Ловозёра.
|  | Костылевит. | K4Zr[Si6O18]*2H2O |  |  | Призмы. | [7 empty] | КПШ, эгирин, натролит, ломонсовит, щербаковит, расвумит, арктит, эвдиалит, вадеит. |  |  | В честь Е.Е. Костылёва. | Р. Вуоннемийок (Хибины, Кольский п-ов).
|  | Инезит. | Ca2Mn7[HSi5O15]2*5H2O | Триклинная. |  | Чаще - волокнистые, радиально-лучистые агрегаты, таблички 1-1,5мм, призмы. | Красный с оттенками. | Белый. | Не металлический. | Совершенная. | Неровный. | 6 | 3.1 | Золото, MnX. | В рудах на марганец (шестоватые агрегаты до 10см, в золотоносных жилах. |  |  | Япония и Румыния (золотоносные жилы), Швеция (руды на марганец, шесты до 10см), Словакия.
|  | Пиросмальтин (пиросмалит). | (Mn, Fe)8[Si6O15](Cl, OH)10 | Тригональная. |  | Толстые гексагональные призмы, таблички, массы, зёрна. | Зелёный с оттенками до жёлтого. | Зелёный. | Не металлический. |  |  | 4,0-4,5 | 3.3 | Кальцит, пироксены, апофиллит, магнетит. | Выветривание в зоне железных месторождений. |  | Греч. «огонь, запах, камень» (из-за возникающих при нагреве испарений). | Швеция, Намибия, Австралия.
|  | Бенитоит. | BaTiSi3O9 | Гексагональная. |  | Уплощённые бипирамиды. | Белый, синий. |  | Стеклянный. |  | Раковистый. | 6,0-6,5 |  | Жилы в сланце с серпентином. | Магматическое. | Сильный плеохроизм. |  | Калифорния (США, камни пригодны для огранки), находки в Техасе (США) и Бельгии. | Ювелирное (табличка, ступенчатая).
|  | Нептунит. | KLiNa2Fe2Ti2[Si4O12] | Моноклинная. |  | Призмы. | Чёрный, побежалость. |  | Стеклянный. |  | Раковистый. | 5.5 |  | Нефелиновые сиениты. | Пегматиты, магматическое. |  |  | Новый-Южный-Уэльс (Австралия), Насарсук (Гренландия), Кольский п-ов, Сан-Бенито (Калифорния, США). | Научное и коллекционное.
|  | Манганонептунит. | *Mn | [10 empty] | Натролит, анальцим, альбит, эгирин. | Пегматиты в хибинатах. |  | Найден С.И. Курбатовым в г. Маннепах. | Г. Сен-Хилер (Квебек, Канада), Кольский п-ов.
| Бериллы (название - по элементу бериллию) Al2Be3[Si6O18] * Na¦&K¦&Rb¦&Sc¦&Cr¦&Li¦&Cs¦&FexOy. | Берилл обыкновенный. |  | Гексагональная. | Дигексагонально-бипирамидальный. | Призмы, массы, зёрна, вкрапленники, столбчатые кристаллы. | Зелёный. | Белый. | Стеклянный. | Нет. | Неровный, раковистый. | 7,5-8,0 | 2,6-2,9 | Кварц, ПШ, топаз, слюда, турмалин, флюорит, вольфрамит, сульфиды, фенакит, хризоберилл; воробьевит - лепидолит, изумруд - флогопит. | Эндогенное, гранитные пегматиты, пневматолиты, гидротермальный метаморфизм, слюдяные - хлоритовые - глинистые сланцы, гнейсы. | Нерастворим в кислотах. | Греческое название. | Россия, Ирландия, ЮАР, Зимбабве, США, Бразилия, Колумбия, Мадагаскар, пегматиты Южной Дакоты (кристаллы 9 м), Оссоль (Вербания), оз. Кома (Пиона-Ольджаска). | Ювелирное; руда на бериллий.
|  | Аквамарин. |  | Гексагональная. |  |  | Голубой, зелёно-голубой. | Белый. | Стеклянный. | Нет. | Неровный, раковистый. | 7,5-8,0 | 2,6-2,9 |  |  |  |  | Бразилия, о. Эльба, Мадагаскар. | Ювелирное (прямоугольная ступенчатая).
|  | Гелиодор. |  | Гексагональная. |  |  | Жёлто-бурый. | Белый. | Стеклянный. | Нет. | Неровный, раковистый. | 7,5-8,0 | 2,6-2,9 |  |  |  |  | Бразилия, Шри-Ланка, Украина. | Ювелирное (овальная).
|  | Воробьевит (морганит). |  | Гексагональная. |  |  | Розовый, красный. | Белый. | Стеклянный. | Нет. | Неровный, раковистый. | 7,5-8,0 | 2,6-2,9 |  |  |  |  | Бразилия, о. Эльба, Мадагаскар, Калифорния (США). | Ювелирное (изумрудная, ступенчатая).
|  | Ростерит. |  | Гексагональная. |  |  | Белый, бесцветный, розоватый. | Белый. | Стеклянный. | Нет. | Неровный, раковистый. | 7,5-8,0 | 2,6-2,9 | [5 empty] | Ювелирное.
|  | Гешенит. |  | Гексагональная. |  |  | Зелёный. | Белый. | Стеклянный. | Нет. | Неровный, раковистый. | 7,5-8,0 | 2,6-2,9 | [5 empty] | Ювелирное.
|  | Баццит. |  | Гексагональная. |  |  | Голубой. | Белый. | Стеклянный. | Нет. | Неровный, раковистый. | 7,5-8,0 | 2,6-2,9 | [5 empty] | Ювелирное.
|  | Изумруд (смарагд). |  | Гексагональная. |  |  | Зелёный. | Белый. | Стеклянный. | Нет. | Неровный, раковистый. | 7,5-8,0 | 2,6-2,9 |  |  |  |  | Пакистан, Россия, Бразилия, Колумбия. | Ювелирное (изумрудная).
|  | Лабунцовит. | (K, Na, Ba)8(Ti, Nb)9(O, OH)10[Si4O12]*7H2O |  |  | Радиально-лучистые, шестоватые, сноповидные агрегаты. | [7 empty] | Анальцим, натролит, альбит, клейофан. | Пегматиты хибинитов. |  | Найден в 1925 А.Н. Лабунцовым (1884-1963), доизучен и назван Е.И. Семёновым. | Хибины.
|  | Алсахаровит. | NaSrKZn(Tl, Nb)4[Si4O12]2(O, OH)4*7H2O
|  | Умбит. | K2Zr[Si3O9]*H2O |  |  | Пластинки и чешуйки до 3 мм. | [7 empty] | Костылевит, расвумит. | Ультра-агпаитовые пегматиты. |  | По р. Умба (Кольский п-ов). | Долина р. Вуоннемийок (Кольский п-ов).
|  | Параумбит. | (K, H)2Zr[Si3O9]*nH2O |  |  | Пластинки до 3 мм. | [7 empty] | Вадеит, настрофит, пектолит, эвдиалит, гейдонит. |  | Хрупок. |  | Хибины.

## Силикаты - цепочечные.
|  | Название: | Формула: | Сингония: | Класс симметрии: | Форма выделения: | Цвет: | Цвет черты: | Блеск: | Спайность: | Излом: | Твёрдость: | Плотность (г/см3): | Спутники: | Происхождение: | Особые свойства / примечания: | Обозначение, обнаружен, назван: | Месторождения: | Применение:
Силикаты: цепочечные (X[Si2O6]y, X[Si4O11]y). | Пироксены Px (греч. «чуждый огню»). | Энстатит. | Mg2[Si2O6] | Ромбическая. | Ромбо-бипирамидальный. | Зёрна, кристаллы редки. | Светло-серый, белый. | Белый. | Жирный, стеклянный. | По призме - совершенная, углы 87 и 93 градуса. | Ступенчатый. | 5,0-6,0 | 3,2-3,6 | Ol, Sp, магнетитм, основные плагиоклазы, роговая обманка, гнейсы, Amf, Bt, Gr. | Магматические породообразующие минералы ультраосновных горных пород. | Минералы трудно отличимы друг от друга. Надежная диагностика только по оптическим и рентгенографическим методам. Хрупкие. | En. Греч. "энстатас" - "противный" (устойчивость к плавлению). | Ирландия, Шотландия, Норвегия, Гарц и Эйфель (Германия), Урал, С Кавказ, В Саян, Тува, Балканы, Норильск (Россия). | Практического значения пока не имеет.
|  | Бронзит. | (Mg,Fe)2[Si2O6] | Ромбическая. | Ромбо-бипирамидальный. | Зёрна, кристаллы редки. | Зелёный, тёмный. | Белый. | Металловидный. | По призме - совершенная, углы 87 и 93 градуса. | Ступенчатый. | 5,0-6,0 | 3,2-3,5 |  |  |  | Характерный для минерала бронзовый блеск. | Урал, Германия, Краубат (Альпы), Балканы, Ю Африка. | Практического значения пока не имеет.
|  | Гиперстен. | Fe2[Si2O6] | Ромбическая. | Ромбо-бипирамидальный. | Зёрна, кристаллы редки. | Тёмно-бурый, зелёный. |  | Жирный, стеклянный. | По призме - совершенная, углы 87 и 93 градуса. | Ступенчатый. | 5,0-6,0 | 3,2-3,6 |  |  |  | Hyp. Греч. «чрезмерный» и «сила» (по твёрдости). | Урал, С Кавказ, Украина, В Саян, Тува, Алдан, ЮЗ Прибайкалье, п-ов Лабрадор (Канада), Боденмайс (Германия). | Практического значения пока не имеет.
|  | Диопсид. | CaMg[Si2O6] | Моноклинная. | Призматический. | Призмы, массы, шестоватые агрегаты, зёрна. | Жёлтый, серый, зелёный. | Светло-зелёная. | Жирный, стеклянный. | По призме - совершенная, углы 87 и 93 градуса. | Неровный. | 5,0-6,0 | 3,2-3,6 | Апатит, форстерит, флогопит, кальцит, амфиболы. | Магматическое, габбро, диабазы. | Отдельность. | Di. Назван от греч. «дважды» и «облик» (различие форм кристаллов). | Урал, Кавказ, о. Эльба, Норвегия, Швеция, Кольский п-ов, Слюдянка, Алдан, Эрцберг (Германия), Карпаты, Айрон-Спрингс (США). | Иногда - как драгоценный камень.
|  | Диаллаг. |  |  |  |  | Светло-зелёный. | [8 empty] | Отдельность из-за микроскопических врастаний магнетита.
|  | Виолан. |  |  |  |  | Фиолетовый.
Байкалит.
|  | Геденбергит. | CaFe[Si2O6] | Моноклинная. | Призматический. | Призмы, массы, шестоватые агрегаты, зёрна. | Коричневый. | Тёмная. | Жирный, стеклянный. | По призме - совершенная, углы 87 и 93 градуса. | Неровный. | 5,0-6,0 | 3,2-3,6 | Апатит, форстерит, флогопит, кальцит, амфиболы. | Магматическое, габбро, диабазы. | Отдельность. | Назван в честь шведского химика Л. Геденберга
|  | Эгирин (акмит). | NaFe3+[Si2O6] | Моноклинная. | Призматический. | Иглы до 5 см, клиновидные и шестоватые агрегаты, зёрна. | Чаще - чёрный и зелёный. | Белый. | Жирный, стеклянный. | По призме - совершенная, углы 87 и 93 градуса. | Раковистый, неровный. | 5,0-6,0 | 3,2-3,6 | Ne, ПШ, роговая обманка, арфведсонит, сфен, эвдиалит, биотит, содалит, циркон, кальцит, доломит, Amf. | Магматическое, пегматиты, метасоматическое в щелочных породах. |  | От имени бога моря в исландской мифологии (Эгир). | Кольский п-ов, Вишнёвые и Ильменские горы (Урал), Забайкалье, Алдан, Приазовье. | Не имеет.
|  | Пижонит. | (Mg, Fe, Ca)(Mg, Fe)[Si2O6]
|  | Лавровит. |  |  |  |  | Салатный из-за примеси ванадия. | [9 empty] | Изучен русским минералогом Н. Кокшаровым, назван в честь президента Всероссийского императорского минералогического общества. | Слюдянка.
|  | Иохансенит. | CaMn[Si2O6]
|  | Фассаит. | Ca(Mg, Fe, Al)[(Si,Al)2O6]
|  | Авгит. | Ca(MgFe)3AlTi[Si2O6] | Моноклинная. | Призматический. | Призмы, реже уплощённые агрегаты, хорошо огранённые кристаллы, иглы, двойники. | Чёрный, тёмно-зелёный. | Белый. | Жирный, стеклянный. | По призме - совершенная, углы 87 и 93 градуса. | Раковистый, неровный. | 5,0-6,0 | 3,2-3,5 | Px, перидот, габбро, эгирин, Ne, андезит, базальт, Plg, Ol, магнетит. | Магматическое, габбро, андезиты. | При гидротермальном метаморфизме переходит в эпидот, Clr, Ne. Отдельность. | Aeg. Греч. «блеск». | Эйфель (Германия), Альверния (Франция), Богемия, Кавказ, Ср Азия, Кольский п-ов, Вишнёвые и Ильменские горы (Урал), Прибайкалье, Украина. | Научное и коллекционное.
|  | Жадеит. | NaAl[Si2O6] | Моноклинная. | Призматический. | Массы, волокнистые и войлочные агрегаты, линзы в гнейсах, зёрна, кристаллы редки. | Белый, зеленоватый. | Белый. | Стеклянный. | По призме - совершенная, углы 87 и 93 градуса. | Раковистый, неровный. | 5,0-7,0 | 3,2-3,5 | Гнейсы, эгирин, глаукофан, арфведсонит. | Метаморфизм щелочных пород, особенно при горообразовательных процессах. | Вязок. | Jd. | Ю Индия, Мексика, Бирма, Китай, Япония, Пьемонт (Италия, очень редко). | Ювелирное; декоративное.
|  | Сподумен. | AlLi[Si2O6] | Моноклинная. | Призматический. | Призмы, уплощённые агрегаты, массы. | Серый, зелёноватый, белый. | Белый. | Жирный, стеклянный. | По призме - совершенная, углы 87 и 93 градуса. | Раковистый, неровный. | 5,0-6,0 | 3,2-3,6 | Литиевые пегматиты, микроклин, кварц, альбит, берилл, лепидолит, ПШ, розовый турмалин. | Гранитные пегматиты. | Штриховка по вертикали. | Греч. «превращённый в пепел» - легко заменяется тонкочешуйчатой слюдой. | Ю Дакота (США), Шотландия, Каринтия (Австрия), Варутеск (Швеция), Бразилия, Афганистан, Сибирь, Мадагаскар. | Руда на литий; прозрачный разности применяются в ювелирном деле.
|  | Кунцит. |  |  |  |  | Розовый.
|  | Гидденит. |  |  |  |  | Зелёный.
| Пироксеноиды. | Волластонит (дощатый шпат). | Ca3[Si3O9] | Триклинная. | Пинакоидальный. | Удлинённые таблички, зёрна, шестоватые, сноповидные, волокнистые агрегаты, массы, зёрна. | Белый, серый. | Белый. | Стеклянный, на плоскости спайности - перламутровый. | Хорошая в одном направлении, под углом 74 градуса к ней - совершенная. |  | 4,5-5,0 | 2,8-2,9 | Кальцит, диопсид, геденбергит, сфен, гранат, везувиан, скаполит. | Метаморфическое. | При метасоматизме разлагается на опал и кальцит. Разлагается в соляной кислоте с образованием геля кремнезёма. | Wo. По имени англ. химика Волластона. | Лянгар, Койташ, Батыстау и Аксораны (Казахстан). | Производство электротехнической керамики, минваты, белил, эмалей.
|  | Ферроволластонит. | *<=9%Fe |  |  |  | Бурый и красный.
|  | Родонит (орлец, рубиновый шпат). | CaMn4[Si5O15] | Триклинная. | Пинакоидальный. | Плотные массы, исключительно редко - призматические таблички хорошей огранки. | Розовый. | Белый. | Стеклянный, на плоскости спайности - перламутровый. | Средняя и совершенная. | Неровный. | 5,5-6,5 | 3,6-3,8 | Псиломелан, вернадит, магнезит, спессартин, кварц, гаусманит, франклинит, цинкит, виллемит, кальцит. | Контактовый метаморфизм. | Медленно растворяется в соляной кислоте. Легко разлагается на гидроокислы марганца. | Греч. «роза» (по окраске). | С. Малые Сидельниковы (Екатеринбург), Танзания, Канада, Швеция, Броукен-Хилл (Австралия), США. Кристаллы: Лонгбан (Швеция), Гарц и Вестфалия (Германия), Италия. | Ювелирное (кабошоны, шары), декоративное.
|  | Шаловит. | Na2Be[Si2O6] |  |  | Кристаллы до 20 см, зёрна до 7x4x3 см. | Белый. | [9 empty] | В честь Шалова. Найден в 1936 году. | Г. Пупкаруайв (Кольский п-ов).
|  | Власовит. | Na2Zr[Si4O11] |  |  | Выделения неправильной формы до 1,5 см. | Бесцветный. | [6 empty] | Эгирин, арфведсонит, альбит, флюорит. | В зоне альбитизации нефелиновых сиенитов и фенитов. |  | Назван в честь геохимика К.А. Власова (1906-1964). | Ловозёра.
|  | Виноградовит. | Na4Ti4[(Si, Al)4O10][Si2O6]2(O, OH)4*nH2O |  |  | Веерообразные агрегаты, сферолиты до 1 см. | [7 empty] | Цеолиты, нептунит, шизолит, полилитионит, Ti-ненадкевичит. | Пегматиты нозеановых сиенитов. |  | В честь А.П. Виноградова (1895-1975) | Хибины, Ловозёра.
|  | Рамзаит. | Na2Ti2[Si2O6]O3 | Моноклинная. | Призматический. | Кристаллы до 6 см призматические до тонкоигольчатых, иногда таблитчатые. На гранях вертикальных призм и дипирамид наблюдается штриховка. Отмечен крестообразный двойник рамзаита с горы Юкспорр (Хибины) под углом 87°36'. Рамзаит из Гренландии обнаружен в параллельном срастании с эгирином. Срастается с виноградовитом. | Коричневый с оттенками, просвечивает красным. | Светло-желтая, почти белая. | Стеклянный, полуметаллический. | Средняя. | Неровный. | 6,0-6,5 | 3,1-3,5 | Наиболее крупные кристаллы встречаются в пегматитах нефелиновых сиенитов в Хибинском массиве. | Акцессорный минерал в нефелиновых сиенитах и рисчорритах; пегматиты и гидротермалиты в хибинатах. | Разлагается плавиковой кислотой. Описаны овальные фигуры травления. | Впервые найден на Кольском п-о. в Хибинах в 1923 году Е. Е. Костылевой и назван в честь первого исследователя Хибинских и Ловозерских тундр финского геолога Вильгельма Рамзая. | Г. Малый Манепахк - Ньюрпахк - Ю Тахтарвумчорр - Кукисвумчорр - Лопарский перевал - Куэльпор - Юкспорр - долина р.Тулийок - Рас-Вумм-Чорр - цеолитовые жилых горы Поачвумчорр - апофиллитовые жилы Юкспорра (Хибины), г. Чинглусуай - Рослак - Ангвундасчорр - альбитовые жилы горы Пункаруайв - Вавнбед (Ловозёра), массив Вуориярви, пегматиты щелочного масс. Бурпала (С Прибайкалье), щелочные пегматиты масс. Инаглинского и Кондерского (Якутия), Гренландия.
| Амфиболы (греч. «двоякий»), образуются при меньших температурах, чем Px и улетучивании веществ-минерализаторов. | Тремолит. | CaMg5[Si4O11]2(OH)2 | Моноклинная. | Призматический. | Призматические, игловатые, шестоватые кристаллы, волокнистые агрегаты. | Белый, серый, зеленоватый. | Зелёный с оттенками. | Перламутровый, шёлковый, стеклянный. | По призме, угол 124 градуса. | Занозистый. | 5,5-6,0 | 2,9-3,0 | Эпидот, кварц, хлорит, цоизит, тальк, слюды, плагиоклазы, кальцит, ортопироксены, гранаты. | Гидротермальное, метаморфическое; в кристаллических сланцах фундамента. | Хрупок. | Tr. По месту находки Тремоли (Сен-готард, Швейцария). | Доломит Камполонго (Тичино, Швейцария), Урал, Прибайкалье. | Огнеупорен; тепло- и звукоизоляция.
|  | Тремолит-асбест. |  |  |  | Волокнистые агрегаты. | [9 empty] | Вязок. |  |  | Огнеупорен.
|  | Нефрит. |  |  |  | Волокнистые и почковидные агрегаты. | Тёмно-зелёный. | [8 empty] | Вязок. | По форме выделения - «почка».
|  | Актинолит-асбест. |  |  |  | Волокнистые агрегаты. | [9 empty] | Вязок. |  |  | Огнеупорен.
|  | Смарагдит. |  |  |  | Войлоковидные агрегаты. | Зелёный.
|  | Актинолит (лучистый камень). | Ca(Fe, Mg)5[Si4O11]2(OH)2 | Моноклинная. | Призматический. | Призматические, игловатые, шестоватые кристаллы, волокнистые агрегаты. | Зелёный до чёрного. | Зелёный с оттенками. | Перламутровый, шёлковый, стеклянный. | По призме, угол 124 градуса. | Оскольчатый. | 5,5-6,0 | 3,1-3,3 | Эпидот, кварц, хлорит, цоизит, тальк, слюды, Plg, кальцит, Opx, Gr. | Гидротермальное, метаморфическое. | Хрупок. | Act. Греч. «луч» и «камень». | З берег Байкала, Н. Зеландия, Китай, США, Н. Гвинея, Урал, Тюрингия.
|  | Роговая обманка обыкновенная. | CaNa(Al, Fe)(Fe, Mg)4[(Al, Si)4O11]2(OH)2 | Моноклинная. | Призматический. | Призмы, массы, шестоватые агрегаты, зёрна. | Зелёный до чёрного (по количеству Fe). | Белый. | Стеклянный. | По призме, угол 124 градуса. | Неровный. | 5,5-6,0 | 3-3,5 | Серпентин, хлорит, биотит, плагиоклазы, эпидот, пироксены, турмалин, кварц, KПШ. | Магматическое (диориты, андезиты, сиениты, трахиты, базальты), вулканический пепел, метаморфическое (гнейсы), скарны. |  | С нем. Hornblend - «роговая обманка» (путали со сфалеритом). | Арендал (Норвегия), Италия, Лацио (Аричча), вулканические бомбы (Везувий), Печенга (Кольский п-ов). | Только асбесты.
|  | Базальтическая роговая обманка. | * 2-3% TiO2; * Fe | Моноклинная. |  |  | Темно-зелёный.
|  | Гастингсит. | Ca2NaAlMg4[Al2Si6O22](OH)2 | Моноклинная.
|  | Уралит. |  | Моноклинная. |  | Волокнистый, псевдоморфозы, по пироксену. | Грязно-зелёный.
|  | Эденит. | Без Fe. | Моноклинная.
|  | Керсутит. | *Ti. | Моноклинная.
|  | Паргасит. |  | Моноклинная.
|  | Антофиллит. | (Fe, Mg)7[Si4O11]2(OH)2 | Ромбическая. |  | Массы, волокнистые, шестоватые агрегаты, зёрна, кристаллы относительно редки. | Бурый до жёлтого. | Светло-зелёная. | Стеклянный. | По призме, угол 124 градуса. | Неровный. | 5,5-7,0 |  | Эпидот, кварц, хлорит, цоизит, тальк, слюды. | Метаморфическое. | При 400C - моноклинный, при 1000C переходит в энстатит. | Ath.
|  | Силлиманит. | Al2O[SiO4] | Ромбическая. | Ромбо-бипирамидальный. | Призматические, игловатые кристаллы, радиально-лучистые и волокнистые агрегаты. | Белый, серый, зеленоватый. | Белый. | Стеклянный, жирный, шелковистый. | Совершенная в одном направлении параллельно удлинению. | Неровный. | 6,0-7,0 | 3.2 | Кордиерит, гранат, биотит, мусковит, кварц, иногда корунд. | Образуется при высоких температурах в зоне метаморфизма высокоглинистых пород. | Переходит в муллит, серицит, мусковит, пирофиллит, глины. Хрупок. | Sil. В честь американского минералолога Б. Силлимана. | Боденмайс (Германия), Норвегия, Швейцария, Финляндия, Шри-Ланка, Бразилия, США, Мадгаскар, Ю Родезия, Алтай, Алдан, Кяхтинское (Бурятия). Развит в кристаллическом фундаменте всех стран мира. | Огнеупор (при 1300C переходит в смесь тонковолокнистого муллита и стекла без существенного изменения объёма).
Бухолцит.
|  | Фибролит. |  |  |  | Волокнистые агрегаты.
|  | Арфведсонит. | Na5Fe5(Al, Fe)Mg2[Si4O11]2(OH, F) | Моноклинная. |  | Призматические, игловатые, шестоватые кристаллы, волокнистые агрегаты. | Зелёно-чёрный до иссиня чёрного. В шлифах просвечивает. | Голубо-серый, чёрный. | Шёлковый, стеклянный. | По призме, угол 124 градуса. | Неровный. | 5,5-6,0 | 3.5 | Ne, содалит, эвдиалит, микроклин, альбит, циркон, кварц, доломит, литиевая слюда, пирохлор, эгирин, сфен, натролит. | Магматическое, метасоматическое, в нефелиновых сиенитах. | Окрашивает пламя в жёлтый цвет, ЩЕЛОЧНОЙ АМФИБОЛ. | По фамилии Арфведсон. | Украина, Ср Азия, В Сибирь.
|  | Рибекит. | Na2Fe3Fe2[Si4O11]2(OH, F)2 | Моноклинная. |  | Призматические, игловатые, шестоватые кристаллы, волокнистые агрегаты. | Голубой до чёрного. |  | Стеклянный. | По призме, угол 124 градуса. | Неровный. | 5,5-6,0 | 3,0-3,4 | Ne, содалит, эвдиалит, микроклин, альбит, циркон, кварц, доломит, литиевая слюда, пирохлор, эгирин, сфен, натролит. | Магматическое, метасоматическое, в нефелиновых сиенитах. | Окрашивает пламя в жёлтый цвет, ЩЕЛОЧНОЙ АМФИБОЛ. | По фамилии Рибек. | Куинси (Массачусетс, США), Грикуа-Таун (ЮАР), Украина, Ср Азия, В Сибирь.
|  | Магнезиорибекит. | Na2Mg3Fe2[Si4O11]2(OH, F)3
|  | Крокидокит-асбест. |  |  |  | Волокнистые агрегаты.
|  | Грюнерит. | Fe7[Si8O22](OH)2
|  | Жедрит. | Mg6(Al, Fe)[AlSi7O22](OH)2 | Моноклинная.
|  | Чермакит. | Ca2Mg3Al2[Al2Si6O22](OH)2
|  | Экерманит. | Na3Mg4Al[Si8O22](OH)2
|  | Холмквистит. | Li2Mg3Al2[Si8O22](OH)2 | Ромбическая.
|  | Клинохолмквистит. | Li2Mg3Al2[Si8O22](OH)2 | Моноклинная.
|  | Глаукофан. | Na2Fe3Fe2[Si4O11]2(OH, F)2 | Моноклинная. |  | Зёрна, массы, столбчатые, волокнистые, радиально-лучистые агрегаты. | Синий с оттенками, серебристый, чёрный. | Голубо-серый. | Стеклянный, жирный. | По призме, угол 124 градуса. | Неровный. | 6,0-6,5 | 3,1-3,3 | Альбит, хлорит, эпидот, магнетит, кварц, слюды, амфиболы, гранат, Sp, серицит, цоизит. | Метаморфическое. | Окрашивает пламя в жёлтый цвет, ЩЕЛОЧНОЙ АМФИБОЛ. |  | Алтай, Кривой Рог, Полярный Урал.

## Силикаты - слоистые.
|  | Название: | Формула: | Сингония: | Класс симметрии: | Форма выделения: | Цвет: | Цвет черты: | Блеск: | Спайность: | Излом: | Твёрдость: | Плотность (г/см3): | Спутники: | Происхождение: | Особые свойства / примечания: | Обозначение, обнаружен, назван: | Месторождения: | Применение:
Силикаты: слоистые (x[Si4O10]). |  | Пирофиллит. | Al2[Si4O10](OH)2 | Моноклинная. |  | Пластинчатые, листоватые агрегаты, сферолиты. | Белый с оттенками и зелёный с оттенками. | Белый. | Перламутровый, стеклянный. | Совершенная в 1 направлении. | Неровный. | 1,5-2,5 | 2,7-2,9 | В низкотемпературной гидротерме - кварц, слюды, гематит, карбонаты, тальк, в метаморфических горных породах - кварц, андалузит, дистен, мусковит, топаз, диаспор, в экзогенных горных породах - глины. | Низкотемпературная гидротерма, метаморфическое, экзогенное. | При t = 300-300С расщепляется на листочки. Растёртый на бисквите в капле воды, окрашивает лакмус в красный цвет. | Prl. От греч «огонь» и «лист» (расщепление при нагреве). | Берёзовское - Пышминское - Миасс - Верхняя Пышма (Урал), Овручские м-ния (Украина). | Изоляторы, огнеупоры, изготовление грифелей.
|  | Тальк (стеатит, жировик, шёль - шведское название). | Mg3[Si4O10](OH)3 | Моноклинная. | Призматический. | Листоватые и чешуйчатые агрегаты. | Светло-зелёный, белый, желтоватый, иногда бурый. | Белый. | Перламутровый, стеклянный. | Весьма совершенная в 1 направлении. | Землистый, неровный. | 1 - эталон шкалы Мооса. | 2,6-2,8 | Серпентин, кальцит, хлорит, актинолит, реже тремолит, пирофиллит, гематит, магнетит, хромит, турмалин, эпидот, кварц. | Гидротермальный метаморфизм ультраосновных горных пород, глин, метаморфизм глин, магниевых пород. | Достаточно инертен, жирен на ощупь, тонкие листочки гнутся и просвечивают. Растёртый на бисквите в капле воды, окрашивает лакмус в синий цвет. | Tlk. «Тальк» - древнеарабского происхождения. | Силезия, Австрия, Пиренеи, Индия, Медокс (Канада), Шабровское - Нижне-Исетское - Миасс (Урал), Саксония, Моравия (Чехия), пер. Сен-Готард (Швейцария, крупные кристаллы), Швеция, Франция, Норвегия, Фихтель (Германия, псевдоморфозы по кварцу), Египет. | Производство бумаги; сухая смазка в текстильной промышленности; парфюмерия; краски; производство кожсырья; изоляторы, керамика.
|  | Джимтомпсонит. | Mg5[Si6O16](OH)2
|  | Честерит. | Mg17[Si20O54](OH)6
| Группа серпентина. | Серпентин (змеевик). | Mg6[Si4O10](OH)8 | Моноклинная. | Призматический. | Плотные массы. | Тёмно-зелёный с оттенками. | Белый. | Матовый. | Нет. | Занозистый. | 2,0-3,0 | 2,5-2,6 | Магнетит, оливин, пироксены, тремолит, хромит. | Гидротермальное, метаморфическое, экзогенное. | Растворяется в соляной и серной кислотах. | Sp. Лат.«змея». | Швеция, Швейцария, Урал, Корсика, Кольский п-ов, С Кавказ, Армения, Сибирь, Казахстан. | Звуко- и теплоизоляция.
|  | Синтигорит. |  |  |  | Листоватые агрегаты. | Белый, серый, голубой. |  | Перламутровый. | Вдоль волокон совершенная. |  | 2,0-3,5 |  | Актинолит, гематит, тальк, хлориты, брусит, магнезит, кальцит. | Гидротермальное, метаморфическое, экзогенное.
|  | Бовенит. |  |  |  | Волокнистые агрегаты. | Зелёный. | [11 empty] | Ювелирное.
|  | Вильямсит. |  |  |  | Волокнистые агрегаты. | Зелёный. | [11 empty] | Ювелирное.
|  | Хризотил. |  |  |  | Волокнистые агрегаты. Волокно состоит из свёрнутых в трубочку листочков. | Зелено-жёлтый, бурый, голубой. |  | Шёлковый. | Нет. |  |  |  | Кварц, доломит, брусит, канкринит, карбонаты. | Гидротермальное при изменеии ультраосновных пород, богатых оливином, метаморфическое, экзогенное.
|  | Серпофит (офит, благородный серпентин). |  |  |  | Тонкочешуйчатые агрегаты и плотные массы. | Бледно-зелёный с жёлтым отливом. |  | Восковый. | Нет. |  |  |  |  | Гидротермальное, метаморфическое, экзогенное.
|  | Гарниерит (нумеит). | (Ni, Mg)6[Si4O10](OH)8 | Моноклинная. | Призматический. | Микроволокнистые, почковатые, гроздевидные агрегаты, корки, массы. | Зелёный с оттенками. | Светло-зелёный. | Жирный. |  | Раковистый. | 2,0-4,0 | 2,5-2,6 | Никелевые хлориты, опал, халцедон, вермикулит, кварц. | Химический метаморфизм никелевых перидотитов. | Разлагается в тёплой концентрированной соляной кислоте. | В честь геолога Гарнье, открывшего никель в Новой Каледонии (Нуме и др.). | Халиловский - Аккермановский - Кемпирсайский районы (Ю Урал), Уфалейский р-он (в карстовых воронках), Новая Каледония. | Важная руда на никель.
| Группа каолинита. | Каолинит. | Al4[Si4O10](OH)8 | Моноклинная. | Доматический. | Массы, чешуйчатые агрегаты. | Белый с оттенками до серого. | Белый. | Матовый. | Хорошая. | Раковистый, неровный. | 1 | 2.6 | ПШ, ФШ, кварц, циркон,касситерит, андалузит, мусковит (чаще - реликты в массе), пирофиллит, Sp. | Химическое выветривание ПШ, ФШ, в условиях метаморфизма алюмосиликатов, в первую очередь кианита. | Разлагается в серной кислоте. | Kln. По горе китайской горе Као-лин («высокая гора»). | Мейсен - Кемниц - Галле (Германия), Карловы-Вары (Чехия), Корнуол и Девоншир (Англия), Украина, Урал. | Керамика, медицина, производство бумаги.
Диккит.
Накрит.
|  | Галлуазит. | Al4[Si4O10](OH)8*4H2O | Моноклинная. |  | Гелеподобные массы. | Белый с оттенками. | Белый. | Восковый, матовый. | Нет. | Неровный. | 1,0-2,0 |  | Алунит, диаспор, кальцит, галенит, сфалерит. | Гипергенез в коре выветривания габбро, долерита, порфирита. | Хрупок, гигроскопичен. |  |  | Керамика.
| Группа аллофана. | Аллофан. | yAl2O3*xSiO2*nH2O | Аморфен. |  | Стекловатые массы, корки, натёки, почки, порошок. | Бледно-голубой, зелёный, бурый. | Белый. | Жирный, стеклянный. | Нет. | Раковистый, неровный. | 2,0-3,0 |  | Галлуазит, хризоколла, кварц, карбонаты, галенит, сфалерит. | Гипергенное. | Хрупок.
|  | Гизингерит. | (Fe, Al)2O3*SiO2*nH2O | Моноклинная.
| Группа хризоколлы. | Хризоколла. | CuSiO3*~2H2O | Аморфен. |  | Натёчные и землистые агрегаты, псевдоморфозы по кальциту, малахиту, азуриту. | Голубой с оттенками. | Голубоватая. | Стеклянный, восковый, матовый. | Нет. | Раковистый, неровный. | 2,0-4,0 | 2,0-2,3 | Карбонаты, соединения меди. | Гипергенное в условиях аридного климата в зоне окисления месторождений меди. | Хрупок, + кислота. | Греч. «золото» и «клей» - применялся как припой при пайке золота. | Турьинское (Урал), Аризона и Айдахо (США), С Эйлат (Израиль), Конго, Чили, Корнуолл (Англия), Алтай, Заир, Замбия, Мексика, Джезкаган (Казахстан). | Декоративный камень; руда на медь.
|  | Воллаторит. | Без воды.
|  | Пиларит. | * <17% Al2O3
|  | Асперолит. | 3H2O
|  | Бисбиит. | 1H2O
|  | Демидовит. | * <7% Fe2O3
|  | Цианохальцит. | * <7-9% Pb2O5
| Группа монтмориллонита. | Монтмориллонит (бентонит). | m{Mg3[Si4O10](OH)2}*p{(Al, Fe)2[Si4O10](OH)2}*nH2O | Моноклинная. | Призматический. | Почки, прожилки, массы. | Зелёный с оттенками. | Белый. | Матовый. | Хорошая. | Землистый, неровный. | 1 | 2,0-2,3 | Глины, песчаники, глауконит. | Выветривание магнезиальных эффузифных пород основного состава. |  | По месторождению Монтмолилльон (Франция). | Кавказ, Крым, Украина, Флорида - Джорджия - Алабама - Калифорния (США), Токай (Венгрия), Германия. | Очистка нефти, удаление жиров и масел (текстиль), мыловаренная, косметическая, фармацевтическая промышленности.
|  | Фуллерова земля. |  |  |  | Землистые массы.
|  | Бейзелит (бейделлит). | Без Mg,Fe | [13 empty] | По месторождению Бейдел (Колорадо, США).
|  | Нонтронит (хлоропал). | Без Mg,Al | [11 empty] | Коры выветривания гранитов и диоритов. |  | По месторождению Нонтрон (Франция).
|  | Волконскоит (хромнонтронит). | Без Mg,Al; с Cr | [13 empty] | В честь князя П.М. Волконского. | Ухтымское и Самосадское (Пермская обл.).
|  | Гекторит. | K=Na
| Группа палыгорскита-сепиолита. | Палыгорскит (аттапульгит). | Mg5[Si4O10]2(OH)2*6H2O | Аморфен. |  | Волокнистые агрегаты. | Белый, желтоватый. | Белый. | Матовый. |  |  | 1 | <1,0 | Sp, Px, Tlk, Ol. | Гипергенное, осадочное. | Адсорбент.
|  | Сепиолит. | Mg8[Si6O15]2(OH)4*12H2O
|  | Вермикулит. | (Mg, Fe, Fe)3[(Al, Si)4O10](OH)2*4H2O | Моноклинная. | Призматический. | Чешуйчатые, пластинчатые агрегаты, псевдоморфозы по биотиту и флогопиту. | Бурый, жёлтый. | Желтоватая. | Стеклянный, восковый, матовый. | Совершенная в 1 направлении. | Расщепляется на листочки. | 1,0-1,5 | 2,3, после прокаливания - 0,6-0,9 | В гидротерме - сфен, форстерит. | Низкотемпературное гидротермальное, коры выветривания. | «При прокаливании увеличивает свой объем в 18-25 раз, образуя тонкие червеобразные столбики или нити золотистого или серебристого цвета с поперечным делением на тончайшие чешуйки». Разлагается в соляной кислоте. | Лат. «червячок» (по особому свойству). | Кокшаровское (Ц Сихотэ-Алинь), Татьяновское (Ханкайский массив), Урал, Кольский п-ов, Сибирь, Монтана (США), Эрцберг (Германия). | «Благодаря красивой золотистой или серебристой окраске, приобретаемой после обжига, он применяется при производстве обоев и красок. Кроме того, может быть использован в качестве заполнителя в легкие бетоны и в гидропонике».
Сапонит.
| Группа гидрослюд (илиты). | Глауконит (зелёная земля). | (K, Na, Ca)(Mg, Fe, Fe, Al)[Al0,35Si3,65O10](OH)2 | Моноклинная. | Призматический. | Землистые массы, листочки, мелкие сферолиты. | Зелёный с оттенками до чёрного, синеватый. | Зеленоватый. | Стеклянный, восковый, матовый. | Хорошая. | Неровный. | 2,0-3,0 | 2,4-3 | Фосфорит, глины, песок. | Осадочное, гипергенное при выветривании тёмных слюд. | Хрупок. Разлагается в соляной кислоте. | Греч. «синевато-зелёный» (по цвету). | Курская и Орловская обл. (подстилает фосфориты), Егорьевское м-ние, В Урал, Украина, З Казахстан, Поволжье. | Калийные удобрения и фильтрующий материал.
|  | Гидромусковит (иллит, монотермит). | K<1Al2[(Al, Si)4O10](OH)2*nH2O | Моноклинная. | Призматический. | Землистые массы, скорлуповатые агрегаты. | Белый. | Белый. | Стеклянный. | Хорошая в 1 направлении. |  | 2 | 2,4-2,6 | Мусковит, каолинит. | Выветривание слюдосодержащих пород, глин, сланцев. | При нагреве выделяет воду. |  |  | Важная составляющая часть керамических глин и почвы.
|  | Селядонит. | (K, Ca, Na)<1(Mg, Fe, Fe, Al)2[Al0,11Si3,89O10](OH)2
| Хлориты (Mg, Al, Fe)6[(Si, Al)4O10](OH)8. Обозначение - Clr. | Пеннин. | Более Mg | Моноклинная. | Призматический. | Чешуйчатые, пластинчатые агрегаты, таблички, друзы. | Бурый с оттенками, зелёный, белый в случае отсутствия железа. | Светло-зелёный. | На плоскости спайности - от перламутрового до стеклянного. | Весьма совершенная параллельно удлинению. | Гибкие листочки. | 2,0-2,5 | 2,5-2,6 | Метасоматические породы - тальк и Sp, в гидротермальных породах граниты, диориты, Bt, Hb, Px, ПШ, Q, кальцит, серицит, эпидот. | Метасоматическое, гидротермальное. | Большей частью растворяется в серной кислоте. | По месту находки в Пеннинских Альпах. | Николае-Максимилиановская копь (г. Назямские, Ю. Урал), Баженовское (к В от Екатеринбурга), Шабровское, Нижнетагильский р-он (Урал), Зерматт (Швеция), Циллерталь (Австрия), Италия, Швейцария. | Не имеет.
|  | Каммерерит (кеммерерит). | Более Mg; Без Al; с Cr | Моноклинная. |  | Псевдогексагональные таблички, плёнки, чешуйчатые массы, вкрапленники. | Розовый, красный, фиолетовый. | Белый. | Стеклянный. | Весьма совершенная. |  | 2,0-3,0 | 2.7 |  | Изменение оливина. |  | В честь подполковника Санкт-Петербургской фармацевтической службы Кеммерера (1841). | Сысерть (Урал), Анатолийское плоскогорье (Турция), Англия.
|  | Кочубеит. | Cr-хлорит. |  |  | Чешуйчатые массы, вкрапленники | Розовый, красный, фиолетовый. | [7 empty] | Изменение оливина.
|  | Клинохлор. | Более Mg | Моноклинная. | Призматический. | Чешуйчатые, пластинчатые агрегаты, таблички, друзы. | Бурый с оттенками, зелёный, белый в случае отсутствия железа. | Светло-зелёный. | На плоскости спайности - от перламутрового до стеклянного. | Весьма совершенная. |  | 2.5 | 2,6-2,8 |  | Метасоматическое, гидротермальное. | Полностью разлагается в концентрированной серной кислоте. | Греч. «наклонять» (по сингонии) и «зелёный». | Италия, Австрия, Урал, Коршуновское (Иркутская обл.).
|  | Рипидолит. | Более Fe | Моноклинная. |  | Чешуйчатые, пластинчатые агрегаты, таблички, друзы. | Бурый с оттенками. | Светло-зелёный. | На плоскости спайности - от перламутрового до стеклянного. | Весьма совершенная параллельно удлинению. |  | 3 |  |  | Метасоматическое, гидротермальное. | Реагирует с серной кислотой.
|  | Пирохлорит. | Более Fe | Моноклинная. | Призматический. | Чешуйчатые, листоватые агрегаты, таблички. | Оливковый до чёрного. | Зелёный. | Перламутровый, стеклянный. | Хорошая. | Гибок. | 1,5-2 | 2.7 |  | Метасоматическое, гидротермальное. | Разлагается в концентрированной серной кислоте. Устаревшее название одной из разностей - мендеелевит.
|  | Шамозит. | 35-40% Fe2O3 | Моноклинная. | Призматический. | Массы, землистые агрегаты, цемент в песчанике. | Серо-зелёный до чёрного. | Зелёно-серый. | Перламутровый, стеклянный. | Средняя по ромбоэдру. | Неровный. | 2-2,5 | 3.2 | Магнетит, гематит, лимонит, сидерит, кальцит, галенит, пирит. | Низкотемпературное гидротермальное, метаморфическое. | Разлагается в соляной кислоте. | По месту находки (Шамозон, Франция). | Железистые пески (С и Ср Урал), С Кавказ, Ури (Швейцария), Тюрингия (Германия). | Иногда - важная руда на железо.
|  | Тюрингит. | 40-45% Fe2O3 | Моноклинная. | Призматический. | Массы, землистые агрегаты, цемент в песчанике, оолиты. | Тёмно-зелёный. | Зелёно-серый. | Стеклянный. | Несовершенная. | Неровный. | 2,0-2,5 | 3,1-3,2 | Каолинит, серицит, кальцит, пирит, марказит, лимонит, гранат, магнетит. | Осадочное, преимущественно в юрских породах (вторичный минерал в прибрежной зоне морей при дефиците кислорода); гидротермальное разложение железистых пород. | Разлагается в соляной кислоте. | По месту находки (Тюрингия, Германия). | Каражал (Казахстан), Бенешоф (Чехия), Тюрингия (Германия). | В случае значительных скоплений - руда на железо.
| Слюды (Mg-Fe; K-Al; Li). | Флогопит (магниевая руда). | KMg3[AlSi3O10](OH, F)2 | Моноклинная. | Призматический. | Пластинчатые, столбчатые, чешуйчатые, листоватые агрегаты, бочонки. | Чёрный с оттенками, бурый, коричневый. | Белый. | Стеклянный. | Весьма совершенная в 1 направлении. | Неровный. | 2,0-3,0 | 2,8-2,9 | Граниты, пегматиты, доломит, скаполит, форстерит, шпинель, ПШ. | Метасоматическое, скарновое, метаморфическое. | Штриховка. Разлагается в горячей серной кислоте. | Phl / Fl. Греч. «блестящий». | Финляндия, Швеция, Швейцария, Италия, Онтарио (Канада), Шри-Ланка, Мадагаскар, р. Слюдянка (самое крупное), Алдан, Корея. | Изолятор.
|  | Тетраферрифлогопит. | K(Mg, Fe)3[FeSi3O10](OH, F)2 | [11 empty] | Карбонатиты. |  |  | Ковдор, массивы Вуороярви и Себльявр.
|  | Аннит. | KFe3[FeSi3O10](OH, F)2
|  | Эфесит. | Na(LiAl2)[Al2Si2O10](OH)2 | [14 empty] | Хибины.
|  | Широкринит. | KNaMg2[Si4O10]F2 |  |  |  | Светло-бурый. |  | Стеклянный. | [7 empty] | Найден в Хибинах.
|  | Пренит. | AlCa2[AlSi3O10](OH)2 | Ромбическая. | Ромбо-пирамидальный. | Сферолиты, таблички, почки. | Зелёный, белый. | Белый. | Матовый. | Совершенная в 1 направлении. | Неровный. | 6,0-6,5 | 2,8-3,0 | Цеолит, окенит, кальцит, кианит, натролит, эпидот. | Высокотемпературное гидротермальное. | Переходит в хлорит. Медленно разлагается в соляной кислоте. | В честь голландского полковника Фон Прена, привёзшего образцы с мыса Доброй Надежды. Определён Вернером. | Пфальц - Гессен - Шварцвальд (Германия), Тироль (Австрия), Дофине и Пиренеи (Франция), Италия, Шотландия, Новый Южный Уэльс (Австралия), Китай, США, Куржункуль (Казахстан). | Не имеет.
|  | Биотит (чёрная слюда). | K(Mg, Fe)3[AlSi3O10](OH, F)2 | Моноклинная. | Призматический. | Чешуйчатые, табличатые агрегаты, призмы. | Чёрный с оттенками, бурый, коричневый. | Белый. | Перламутровый. | Весьма совершенная в 1 направлении. | Неровный. | 2,5-3,0 | 2,9-3,2 | ПШ, гранит, кварц, Plg, Hb, дистен, силлиманит, мусковит, ставролит. | Гидротермальное изменение дистена. |  | Bt. В честь фр. физика Био. | Карелия, р. Слюдянка (Сибирь), о. Байкал, Ильмены (Урал), Алтай, Гренландия, Бразилия, Скандинавия, Хибины (руч. Астрофиллитовый в частности), Везувий, Эйфель и Гарц (Германия).
Мероксен.
|  | Сидерофиллит. | Много железа.
|  | Мусковит. | KAl2[AlSi3O10](OH)2 | Моноклинная. | Призматический. | Псевдогексагональные призмы, пластинчатые, чешуйчатые агрегаты. | Светлый до бурого. | Белый. | Стеклянный. | Весьма совершенная в 1 направлении. | Неровный. | 1,5-2,5 | 2,8-3,9 | ПШ, кварц, гранит, турмалин, топаз. | Пегматиты, пневматолитовое, метаморфическое. |  | Msk. Московское стекло. | Карелия, р. Слюдянка и Иркутская обл. (Сибирь), Ю Байкал (р. Мама), Ильмены и Мурзинка (Урал), Алтай, Норвегия, Швеция, Австрия, пер. Сен-Готард (Швейцария), С Америка, Танзания, Родезия. | Изолятор.
|  | Роскоэлит. | *V
|  | Розовый рубидиевый мусковит. | *Rb |  |  |  | Розовый, прозрачный.
|  | Фуксит. | *Cl |  |  |  | Светло-зелёный. | [10 empty] | Тироль (Австрия).
|  | Серицит. |  |  |  | Мелкокристаллические массы. |  |  | Шёлковый.
|  | Жильбертит. |  |  |  |  | Бледно-зелёный.
|  | Лепидолит (литионит, барбаротовы глазки). | KLi1,5Al1,5[AlSi3O10]F | Моноклинная. | Призматический. | Чешуйчатые, табличатые, почковатые агрегаты, кристаллы редки. | Фиолетовый с оттенками, красноватый. | Белый. | Перламутровый, стеклянный. | Весьма совершенная. | Неровный. | 1,5-2,0 | 2,8-2,9 | Сподумен, альбит, кварц, поллуцит, берилл, танталит, гранит, топаз, пирохлор, микроклин. | Пегматиты, пневматолитовое, метасоматическое, грейзены. |  | Литионит - по составу. | Урал, В Сибирь, Рожен (Моравия), Утё и Варутрёск (Швеция), Мэн (США), о. Эльба, хр. Калбинский (Казахстан, барботовы глазки). | Руда на литий.
|  | Циннвальдит. | KLiFe2+Al[AlSi3O10](OH, F)2 | Моноклинная. | Призматический. | Листоватые, веерообразные агрегаты, бочонки. | Серый, сиреневый. | Белый. | Перламутровый, стеклянный. | Весьма совершенная в 1 направлении. | Неровный. | 2,5-3,0 | 2,9-3,2 | Кварц касситерит, вольфрамит, шеелит, флюорит, апатит. | Пневматолитическое в месторождениях олова. | Разлагается в кислотах. | По месту находки - Циннвальд (Германия). | Альтенберг и Циннвальд (Германия), Корнуолл (Англия). | Руда на соли лития.
|  | Тайниолит. | KLiMg2[Si4O10](OH, F)2
|  | Кмаит. | промежуточный член ряда мусковит-свитальскит |  |  | Чешуйчатые массы, сплошные скрытокристаллические агрегаты. | Зелёный, синий(?). | Светло-голубой. | Стеклянный. | Нет. | Неровный. | ~5 | 3.08 | Железорудные минералы. |  | Радиоактивен. | Обнаружен как местный минерал КМА. | КМА.
Свитальскит.
|  | Чароит. | K(Ca, Na)2[Si4O10](OH, F)*2H2O |  |  | Массы. | Сиреневый, фиолетовый (бытует высказанное еще и 1975 г. мнение, что окраска связана с присутствием в его составе МnО). |  | Матовый, шелковистый. | Нет. | Неровный. |  |  | Франкаменит, мезолит, стисиит, даваит, тинаксит, делиит, агреллит, идаит, токкоит. |  | Находится в породе - чароитите, где его - от 25 до 90%. Сначала в глухой витимской тайге были обнаружены необычные породы в виде крупных грязно-серых глыб объемом до нескольких кубических метров и определенных как куммингтонитовые сланцы. | Роговы, назван по характерному, редкому в природе цвету. | «Сиреневый камень» (территория Олекмо-Витимского междуречья, водораздел рр.Токко и Чара, площадь 10 км2). В геологическом плане месторождение располагается в непосредственной близости к экзоконтакту одного из самых крупных мезозойских щелочных массивов Алданского щита - Мурунскому, площадь которого -130 км2. Отличительной особенностью массива является его калиевая специализация. Аналогичные по составу массивы в мире встречаются достаточно редко и известны лишь в Австралии, Калифорнии и на о. Корсика. В настоящее время запасы чароита по самой низкой категории сортности оцениваются в первые десятки тысяч тонн, однако месторождение сильно разорено.

## Силикаты - каркасные.
|  | Название: | Формула: | Сингония: | Класс симметрии: | Форма выделения: | Цвет: | Цвет черты: | Блеск: | Спайность: | Излом: | Твёрдость: | Плотность (г/см3): | Спутники: | Происхождение: | Особые свойства / примечания: | Обозначение, обнаружен, назван: | Месторождения: | Применение:
Силикаты: каркасные (x[SiO4]). | Группа фельдшпатоидов (в тексте - ФШ). | Нефелин (элеолит, масляный камень). | Na[AlSiO4] | Гексагональная. | Гексагонально-пирамидальный. | Зёрна, массы, кристаллы редки. | Серый с оттенками, желтоватый, красноватый. | Белый. | Жирный. | Нет. | Раковистый, неровный. | 5,0-6,0 | 2,6-2,7 | Эгирин, щелочные амфиболы, сфен, апатит, циркон, звдиалит, содалит, канкринит, цеолиты. | Магматическое, пегматиты, метасоматическое. | Легко выветривается; никогда не встречается с кварцем, т.к. забирает его в себя, дополняясь до альбита. | Ne. По Гаюи (1801) - от греч. «облако» (кристаллы мутнеют при обработке азотной кислотой), по Вернеру (1808) - от греч. «жирный камень» (по блеску). | Хибины, Лацио, Везувий, Норвегия, Вишнёвые горы и Ильмены (Урал), Приазовье, Красноярский край (Сибирь), Гренландия, Канада, Эйфель (Германия), Швеция. | Стеклянная, керамическая, резиновая, нефтяная, текстильная промяшленность. Иногда - самоцвет.
|  | Содалит. | Na4[AlSiO4]3Cl | Кубическая. | Гексатетраэдрический. | Зёрна, массы, кристаллы (ромбододекаэдры) редки. | Серый, синеватый, иногда - ярко-синий. | Белый. | Стеклянный, на плоскости спайности - жирный. | Средняя. | Раковистый, неровный. | 5,5-6,0 | 2.3 | Эвдиалит, анальцим, лейцит, нефелин, нозеан, гаюин, лазулит, лазурит. | Магматическое. | При выпаривание раствора минерала в азотной кислоте выпадает NaCl. | Англ. «натрий» и греч. «камень». | Ловозёры (Кольский п-ов), Ильмены (Урал), Якутия, Зеравшаны (Таджикистан), Монте-Сомма и Везувий (Италия), Португалия, Гренландия, Банат (Румыния), оз. Лаахерское (Германия). | Не имеет.
|  | Бериллосодалит. | Na4BeAl[SiO4]3Cl |  |  | Округлые зёрна до 3 мм среди рыхлых масс цеолитов. | [7 empty] | Чкаловит, уссигнит, анальцим, щабазит. | Гидротерамальное изменение чкаловита. |  | Назван по составу и свойствам, схожими со свойствами содалита. | Ловозёры.
|  | Гакманит. | Na8[AlSiO4]6S2 |  |  | Встречаются моноблоки до 3x2x2 м. | Розовый. | [7 empty] | В пегматитах и гидротермалитах. | На свету за секунды сереет, в темноте цвет восстанавливается, особенно быстро при воздействии УФ. | Найден В. Рамзаем, назван в честь петрографа В. Гакмана. | Ловозёрские тундры.
|  | Канкринит. | Ca2Na6[AlSiO4]6(CO3, SO4)(OH)3 |  |  | Массы, призматические кристаллы редки. | Белый до серого, жёлтый. |  | Перламутровый. | Совершенная, несовершенная. |  | 5.5 | 2.5 | Нефелин, содалит, цеолиты, кальцит, циркон, магнетит. | Гидротермальное, иногда магматическое. | Хрупок. В соляной кислоте растворяется с шипением. | По русскому географу XIX века Е. Канкрину. | Кольский п-ов, Ильменские и Вишнёвые горы (Урал), Якутия. | Не имеет.
|  | Вишневит (сульфатканкринит). |  |  |  |  | Синий.
|  | Лазурит (ляпис-лазурь). | Ca2Na6[AlSiO4]6(CO3, S)2 | Кубическая. | Гексатетраэдрический. | Зёрна, массы, кристаллы редки. | Синий. | Свело-голубой. | Стеклянный, на плоскости спайности - жирный. | Несовершенная. | Неровный. | 5.5 | 2.4 | Кальцит, пирит, диопсид, иногда циркон, скаполит, циркон, апатит, флогопит, сфен. | Метасоматическое, пегматиты. | Разлагается в соляной кислоте с выделением сероводорода. | Арабск. / перс. «голубой камень». | Мало-Быстринское (Ю Прибайкалье), Бадахшанское (Памир), Бадахшан (Афганистан), Калифорния (США), Монте-Сомма (Италия). | Поделочный камень, краска ультрамарин.
|  | Кальсилит. | K[AlSiO4] | Гексагональная. | [7 empty] | 6
|  | Анальцим. | Na[AlSi2O6]*H2O | Кубическая. | Гексаоктаэдрический. | Чёткие кристаллы - многогранники. | Белый, иногда до серого. | Белый. | Стеклянный. | Нет. | Раковистый, неровный. | 5.5 | 2.3 | Ортоклаз, нефелин, цеолиты. | Низкотемпературное гидротермальное, иногда магматическое. |  | Греч. «слабый» - слабо электризуется при трении. | В Ne - сиенитах и их пегматитах (Ильмены и г. Благодать (Урал), Кольский п-ов). Базальты (Кавказ), Монтана (США), Циклоповы о-ва (Сицилия, туфы), залив Неаполитанский (Италия), Богемия, Брауншвейг - Гарц - Ганновер (Германия), Норвегия, Н Тунгуска. | Коллекционное.
|  | Поллуцит (поллуцезим, поллукс). | Cs[AlSi2O6]*nH2O |  |  | Кристаллы и друзы, массы до 2 м в породе. | Белый до фиолетового, серого. |  | Стеклянный, на плоскости спайности - жирный. | Нет. | Раковистый, неровный. | 6,5-7,0 | 2.9 | Всегда касторит, лепидолит, касситерит, колумбит-танталит, берилл, турмалин, клевеландит. | Эндогенное. | Редок, хрупок. | По имени Поллукс (брат-близнец Кастора по греческой мифологии). | Казахстан, В Сибирь, Берник Лейк (Канада), Эльба, Варутрёск (Швеция), Гринвуд и Геброн (США), Карибиб (ЮЗ Африка).
|  | Лейцит. | K[AlSi2O6] | Кубическая. | Гексаоктаэдрический. | 24-гранники (лейцитоэдры), чаще - массы. | Белый до серого, желтоватый. | Белый. | Стеклянный, жирный. | Нет. | Раковистый. | 5,0-6,0 | 2,4-2,6 | Санидин, авгит, лабрадор, нефелин, оливин. | Магматическое. | Растворяется в соляной кислоте с выпадением кремнекислоты. | Lct. По Вернеру (1791) от греч. «лейкос» - белый. | Лацио и Везувий (Италия), Кампания (Роккамонфина), В Сибирь, Алдан, Приуралье, Закавказье, Лейцит-Хиллз и Вайоминг (США), Ванкувер-Айленд (Канада), Эйфель и Рудные горы (Германия). | Удобрение.
|  | Гаюин. | CaNa6[AlSiO4]6(SO4) | Кубическая. | Гексатетраэдрический. | Ромбоэдры, октаэдры, зёрна, массы. | Синий, зелёный, красный, жёлтый. | Белый. | Стеклянный, на плоскости спайности - перламутровый, жирный. | Хорошая в одном направлении. | Раковистый. | 5.5 | 2.5 | Санидин, авгит, везувиан, нефелин. | Породообразующий минерал изверженных пород, бедных кремнезёмом. | Плавится с треском. | В честь фр. минералолога Р.-Ж. Гаюи. | Эйфель (Германия), Италия, Ю Прибайкалье.
|  | Нозеан. | Na8[AlSiO4]6(SO4) | Кубическая. | Гексатетраэдрический. | Зёрна, массы, кристаллы (ромбододекаэдры). | Серый, желтоватый, зеленоватый, синий. | Белый. | Стеклянный, жирный. | Хорошая в одном направлении. | Раковистый. | 5.5 | 2.3 | Санидин. | Только в эффузивных породах. |  | В честь нем. минералолога К.-В. Нозе. | Эйфель и Баден (Германия), Везувий.
| Цеолиты (греч. «вскипающий камень» - вспучиваются при нагреве). | Шабазит (хабазит). | CaNa2[Al2Si4O12]*6H2O | Тригональная. | Дитригонально-скаленоэдрический. | Массы, друзы, ромбоэдрические кристаллы. | Белый с оттенками, красный, бурый. | Белый. | Стеклянный. | В одном направлении. | Неровный. | 4,0-5,0 | 2,0-2,1 | Десмин, гейландит, филлипсит, анальцим, кальцит. | Эндогенное; гидротермальное изменение скаполита, Plg, ФШ; иногда переходят в каолинит, аллофан, кальцит, опал. Гейландит - гидротерма в пустотах базальтов и жилах с рудами серебра; Филлипсит - гидротермальное при выполнение миндалин в пузырчатых лавах. | При нагреве отдают, при охлаждении забирают воду без изменения объёма. Гармотом, шабазит, десмин, натролит, филлипсит - разлагаются в соляной кислоте. | По Боксу д'Антику (1788). | Ягоднинское (Камчатка); шабазит {Хибины, отложения горячих источников Франции}; апофиллит {Пуны (Индия)}; натролит {Вишнёвые и Ильменские горы (Урал), Канада (кристаллы 1м X 10см), Кольский п-ов, Богемия, Гессен (Германия), Норвегия, Силезия, Италия (розовый)}; гейландит {Крым, Закавказье, Камчатка, Приморье, Кольский п-ов}; десмин - {Крым, Кавказ, Кольский п-ов (реже), Пуна (Индия), Красноярский край}; лисицинит {Хибины}; касторит {Казахстан, В Сибирь, Берник Лейк (Канада), Эльба, Варутрёск (Швеция), Гринвуд и Геброн (США), Карибиб (ЮЗ Африка)}; филлипсит {Монте-Сомма (Италия), Исландия}. | Не имеет.
|  | Натролит. | Na2[Al2Si3O10]*2H2O | Ромбическая. | Ромбо-пирамидальный. | Тонкопризматические, столбчатые кристаллы, корки, волокнистые агрегаты. | Белый с оттенками. | Белый. | Перламутровый, стеклянный. | Совершенная. | Раковистый, неровный. | 5.5 | 2,2-2,3 | В базальтах, реже - продукт изменения нефелина. |  |  | По составу (с натрием). |  | Водоочиститель.
|  | Гейландит. | CaNa2[Al2Si7O18]*6H2O | Моноклинная. | Призматический. | Табличатые, листоватые, радиально-лучистые агрегаты, зёрна. | Белый до серого, желтоватый, красноватый. | Белый. | Стеклянный, на плоскости спайности - перламутровый. | Совершенная. | Раковистый, неровный. | 3,5-4,0 | 2,1-2,2 | В пустотах щелочных эффузивных пород с шабазитом; кварц, кальцит. |  |  | По фамилии Гейланд. |  | Водоочиститель.
|  | Десмин (стильбит). | Ca(K, Na)2[Al2Si7O18]*7H2O | Моноклинная. | Призматический. | Снопы, шесты, листочки, сферолиты. | Белый с оттенками. | Белый. | Стеклянный, на плоскости спайности - перламутровый. | Хорошая в одном направлении, совершенная в другом. | Раковистый. | 3,5-4,0 | 2,1-2,2 | В месторождениях сульфидов; пренит, кальцит, натролит, анальцим,стильбит. |  |  | Десмин - греч. «пучок»; стильбит - греч. «блдистаю» - по блеску.
|  | Клиноптилолит. | Na[AlSi8O18]*6H2O | Моноклинная. | [7 empty] | 3.5
|  | Лисицинит. | K[BSi2O6]
|  | Апофиллит. | KCa4[Si4O10]F*8H2O | Тетрагональная. |  | Бипирамиды, таблички, листоватые, радиально-лучистые агрегаты. | Белый с оттенками, ярко-зелёный. | Белый. | Стеклянный. | Весьма совершенная. | Раковистый. | 4,5-5,0 | 2,3-2,4 | Гармотом. |  |  |  |  | Водоочиститель.
|  | Филлипсит. | CaK2[AlSi4O12]*4,5H2O | Моноклинная. | Призматический. | Радиально-лучистые, сферолитовые агрегаты, миндалины, столбчатые кристаллы и двойники. | Белый до серого, желтоватый. | Белый. | Стеклянный. | В двух направлениях. | Неровный. | 4,0-4,5 | 2.2 | Сфалерит, галенит, кальцит, гармотом. |  |  | В честь англ. минералолога У. Филлипса. |  | Водоочиститель.
|  | Касторит (петалит). | (Li, Na)[AlSi4O10] | [10 empty] | Всегда поллуцит, также берилл, ПШ. |  |  | По имени Кастор (брат-близнец Поллукса по греческой мифологии).
|  | Гармотом. | BaK2[Al2Si5O14]*5H2O | Моноклинная. | Моноклинно-сфеноидальный. | Друзы, призматические и пирамидальные кристаллы. | Белый с оттенками. | Белый. | Стеклянный. | Хорошая в одном направлении. | Неровный. | 4.5 | 2,4-2,5 | В пустотах эффузивных базальтов. |  |  | Греч. «шов» и «выемка». |  | Водоочиститель.
|  | Томсонит. | NaCa2[Al3Si3O10]2*6H2O | Ромбическая. |  | Столбчатые кристаллы, волокнистые, лучистые, радиально-лучстые агрегаты. | Белый до серого, желтоватый, красноватый. | Белый. | Стеклянный. | Совершенная. |  | 5,0-5,5 | 2,3-2,4 | В магматических породах. |  |  | Назван Бруком (1829, образец из Шотландии) в честь Т. Томсона. |  | Водоочиститель.
|  | Ломонтит. | Ca[AlSi2O6]*4H2O | Моноклинная. |  | Столбчатые, шестоватые, волокнистые, радиально-лучистые агрегаты, «ласточкины хвосты», типичны мелкие призматические кристаллы со скошенным концом. | Белый с оттенками. | Белый. | Стеклянный. | Совершенная. |  | 3,5-4,0 | 2,25-2,35 | В пустотах базальтов. |  |  | Lmt. В честь первооткрывателя Жилле-Ломона (1785). |  | Водоочиститель.
|  | Леонгардит. | Без 1/8 воды. | [5 empty] | Матовый.
|  | Гмелинит. | CaNa2[Al2Si4O12]*6H2O | Гексагональная. |  | Кристаллы, двойники. | Белый до серого, красноватый. | Белый. | Стеклянный. | Хорошая. |  | 4.5 | 2 | [5 empty] | Водоочиститель.
|  | Морденит. | [16 empty] | Водоочиститель.
|  | Сколецит. | Ca[Al2Si3O10]*3H2O
| Полевые шпаты (в тексте - ПШ), K-Na, K-Ba, Na-Ca. | Ортоклаз и микроклин. Сросток обоих минералов - пертит. | KNa[AlSi3O8] | Моноклинная. | Призматический. | Призматические, табличатые кристаллы, зёрна. | Белый, серый, светло-жёлтый, розовый. | Белый. | Перламутровый, стеклянный. | У ортоклаза - совершенная под углом 90 градусов, у микроклина - 90+-20' | Неровный. | 6-6,5, ортоклаз - эталон шкалы Мооса. | 2.6 | Породообразующий минерал гранитов. | Магматическое, метаморфическое, гидротермальное. |  | Ортоклаз - Or. Греч. «прямораскалывающийся» и «незначительно отклоняющийся». | Кольский п-ов. Микроклин {С Таджикистан, Фихтель (Германия), Норвегия (тысячи тонн в пегматитах), Финляндия, США, Ю. Америка, Урал.}. Ортоклаз {Мадагаскар, Танзания, Шри-Ланка, Калифорния и Колорадо (США), Эльба, Карлсад (Германия), Шотландия, Германия}. | Декоративное; ортоклаз - сырьё на фарфор.
|  | Амазонит. | Микроклин*Cu |  |  |  | Зелёный и белый одновременно (окраска пятнами, полосками). | [9 empty] | По месту первой находки. | Кейвы (Хибины), Колорадо (США).
|  | Санидин. | K[AlSi3O8] | Моноклинная. | Призматический. | Таблички в эффузивных породах (риолитах, трахитах, фонолитах), зёрна, массы. | Серый. | Белый. | Перламутровый, стеклянный. | Совершенная в 3 направлениях. | Ступенчатый, неровный. | 6 | 2,5-2,6 | Кварц, биотит, роговая обманка, андезит. | В кислых и средних эффузивных породах (1000C). | Хрупок. | Греч. «табличка» (по форме выделения). | Карелия, Урал, Украина, Канские и Прибайкальские м-нии (Сибирь), Эйфель (Германия), Пантеллерия и Эльба (Италия). | Научное и коллекционное.
|  | Анортоклаз. | KNa[AlSi3O8] | Триклинная. | Пинакоидальный. | Массы, зёрна, таблички. | Белый, желтовато-бурый, синеватый. | Белый. | Перламутровый, стеклянный. | Совершенная в 1 направлении, средняя - в двух других. | Раковистый, неровный. | 6 | 2,5-2,6 | Hb, Bt, ильменит, титаномагнетит. | В светлых трахитовых лавах, сиенитах. | Хрупок. | Греч. «не прямораскалывающийся». | Лангезунд и Ларвик (ок. Осло). | Декоративное.
|  | Скаполиты - мариолит. | Na4[AlSi3O8]3 | Тетрагональная. |  | Вытянутые призмы с тупым окончанием. | Белый, серый, светло-жёлтый, розовый. | Белый. | Перламутровый, стеклянный. | Хорошая в 2 направлениях. | Неровный. | 5,0-6,0 | 2,6-2,75 | В сланцах с Amf, Gr, Px, Hb, Plg; в магниевых скарнах - флогопит, диопсид, кальцит, сфен, апатит. | Метаморфическое. | Хрупок. | Греч. «скапос» - столб, стержень. | Царасоатра (Мадагаскар), Эспириту-Санту (Бразилия), Бирма, Танзания, Нью-Йорк (США, кристаллы до 50 см), Везувий, Слюдянка, г. Благодать (С Урал). | Не имеет.
|  | Скаполиты - мейонит. | Ca4[Al2Si2O8](SO4)(CO3)
|  | Гиалофан. | KBa[Al2Si3O8] | Моноклинная. |  | Уплощённые призмы. | Белый, желтоватый. |  | Стеклянный. |  | Неровный. | 6.5 |  | Мрамор. | Метаморфическое. |  |  | Касо (Япония), Отъёсондъю (Намибия), Броукен-хилл (Австралия), Валле-ди-Бин (Швейцария), р. Слюдянка (Россия). | Коллекционное.
| Полевые шпаты - Плагиоклазы (Plg). | Альбит. | Na[AlSi3O8] | Триклинная. | Пинакоидальный. | Зерна, таблички, массы. | Серый, белый. | Белый. | Перламутровый, стеклянный. | Совершенная в 2 направлениях под углом 87 градусов. | Неровный. | 6,0-6,5 | 2,6-2,8 | Очень многие минералы. | Магматическое, пегматиты, метасоматическое. |  | Альбит - Alb, Анортит - An. Лат. «белый». | Ильмены и Светлое (Урал), Хибины, США, Танзания, Михайе (Исландия), Франклин (Нью-Джерси, США), Канское и Прибайкальское (Сибирь), Карелия, Украина, Ц Памир. | Жаростойкие материалы.
|  | Анортит. | Ca[Al2Si2O8] | Триклинная. | Пинакоидальный.
|  | Олигоклаз. | 10-30An/70-90Alb | Триклинная. | Триклинно-пинакоидальный. | Зёрна, столбчатые и толстотабличатые кристаллы, двойники. | Зеленоватый, красновато-белый, бесцветный. | Белый. | Стеклянный, жирный. | Весьма совершенная и хорошая в двух напралениях. | Неровный. | 6 | 2.7 | КПШ, биотит, кварц. | Породообразующий минерал гранитов, порфиров, сиенитов, трахитов, диоритов, андезитов, гнейсов. |  | Греч. «маленький излом» (считалось, что спайность хуже, чем у авгита). | Широко распространён. | Не имеет.
|  | Андезин. | 30-50An/70-50Alb | Триклинная. | Пинакоидальный. | Зёрна, массы, столбчатые и табличатые кристаллы. | Белый с красноватым или зеленоватым оттенком. | Белый. |  |  | Раковистый, неровный. | 6 | 2.7 | Роговая обманка, биотит, авгит. | Породообразующий минерал диоритов, андезитов, спилитов. | Хрупок. |  | Ю. Америка, ЮВ Азия, Кавказ, Венгрия.
|  | Лабрадор. | 50-70An/30-50Alb | Триклинная. | Пинакоидальный. | Зёрна, массы, редкие табличатые кристаллы. | Белый, серый, бурый, синий. | Белый. | Стеклянный, жирный, перламутровый. |  | Раковистый, неровный. | 6 | 2.7 | Оливин, пироксены, ильменит, хромит, пирротин, пентландит, халькопирит. | Породообразующий минерал магматических пород основного состава (габбро, базальты, диабазы). | Иризация. | В больших количествах найден на побережье п-ова Лабрадор. | Канада, Головино (Украина), Ср Урал, Карелия, Саксония, Эрцберг - Тюрингия - Гарц (Германия, базальты и диабазы). | Декоративное.
|  | Битовнит. | 70-90An/10-30Alb | Триклинная. | Пинакоидальный. | Массы, зёрна, столбчатые и табличатые кристаллы. | Белый, серый, бурый, синий. | Белый. | Стеклянный, перламутровый, жирный. | Совершенная по базису, средняя. | Раковистый, неровный. | 6 | 2.8 | Оливин, пироксены, ильменит, хромит, пирротин, пентландит, халькопирит. | Породообразующий минерал габбро; в оливиновых базальтах, пеплах. | Разлагается в кислотах. | Город Битаун. | Этна, Балканы. | Облицовочный камень.
|  | Клевеландит. | Alb |  |  | Крупнопластинчатый. | Голубоватый.
|  | Беломорит (лунный камень). | Олигоклаз. |  |  |  | Голубая искра.
|  | Авантюрин (солнечный камень). |  |  |  |  | Золотистый. | [11 empty] | Ювелирное.

## Органические минералы.
|  | Название: | Формула: | Сингония: | Класс симметрии: | Форма выделения: | Цвет: | Цвет черты: | Блеск: | Спайность: | Излом: | Твёрдость: | Плотность (г/см3): | Спутники: | Происхождение: | Особые свойства / примечания: | Обозначение, обнаружен, назван: | Месторождения: | Применение:
Органические минералы. | Селитры. | Калиевая селитра (индийская селитра, нитрокалит). | K[NO3] | Ромбическая. |  | Корки, выцветы, игольчатые, радиальноволокнистые и зернистые агрегаты. | Белый. | Белый. | Стеклянный. | Совершенная по ромбододекаэдру. |  | 2 | 2 | Эпсомит, гипс. | Биогенное. | При прокаливании на древесном угле интенсивно горит фиолетовым пламенем и растрескивается. Растворяется в воде. Солоноватый вкус. | Лат. «солёная скала». | Крупнейшее месторождение - пустыня Атакама (Перу), Югославия, Шри-Ланка, Закаспий, Казахстан, Алтай, Крым. | Удобрение, фармацептика, химическая промышленность, пиротехника .
|  | Натриевая селитра (чилийская селитра, нитронатрит). | Na[NO3] | Гексагональная. |  | Налёты, пласты. | Белый. | Белый. | Стеклянный. | Совершенная по ромбододекаэдру. |  | 2 | 3.2 | Галит, гипс, ангидрит, мирабилит, иодаты, хроматы. | Биогенное. | На воздухе намокает, хорошо растворяется в воде и имеет холодящий соленый вкус. Перед паяльной трубкой плавится и горит желтым пламенем. | Лат. «солёная скала». | Крупные месторождения находятся в Чили (Тарапака и Икике), Боливия, Доронинское (Забайкалье). | Удобрение, химическая и пищевая (консервирование) промышленность.
| Янтарь. | Янтарь. | C40H64O4 | Аморфмое вещество. |  | Натёки, корки, массы (до 10кг). | Жёлтый, рыжий, красный, на о. Гаити - синий (!). | Белый. | Стеклянный, матовый. | Нет. | Раковистый. | 2,0-2,5 | 1 | Моноагрегат. | Только биогенное. Образовывался в палеогене и неогене. | Часты включения насекомых. Зелёная люминисценция. |  | Крупнейшее месторождение - побережье Балтики (340 км), Ю Сахалин (буроугольные пласты), устья Печоры и Мезени, Украина, Беларуссия, Волынь. | Поделочный камень.
|  | Сукцинит. | Балтийский янтарь.
|  | Вевеллит. | CaC2O4*H2O | Моноклинная. |  | Удлинённые кристаллы (часты двойники), таблички. | Голубой, прозрачен. | Белый. | Стеклянный. | Совершенная. |  | 2.5 | 2,2-2,3 |  | Осадочное, биогенное. |  |  | Саксония (в угольных пластах), Майкоп (Кавказ), Тоскана (Италия).
|  | Гагат (чёрный янтарь / амбра, смоляной уголь). | Битуминозный уголь. |  |  | Массы, прослойки в гумусовых углях. | Чёрный. |  | Смолистый. | Нет. | Раковистый. | 3,0-4,0 | 1,3-1,4 |  | Переработка хвойных пород (араукарий). |  | По о. Гагай (Лидия). | Бешуй (Крым), Закавказье, Кубань, Сахалин, Камчатка, Иркутско-Черемховский угольный бассейн.
|  | Меллит. | Al2C6(COO)6*12H2O | Тетрагональная. |  | Зёрна, корки, вкрапленники, ромбоэдры. | Жёлтый, белый, редко - серый. | Белый. | Стеклянный. | Нет. | Раковистый. | 2,0-2,5 | 1.6 | Уголь. | Преобразование угля. | При кратком облучении - синия люминисценция. |  | Тюрингия и Гёттинге (Германия), Франция, Россия.
|  | Сидеразот. | Fe3N2 |  |  | Кристаллы, корки. | Серый. | [7 empty] | Вулканическое. |  |  | Месторождение - Везувий.
|  | Синоит. | Si2N2O
|  | Шрейберзит. | Fe2NiP
|  | Баррингерит. | (Ni, Fe)2P | [11 empty] | Внеземное.
|  | Карлсбергит. | CrN | [11 empty] | Внеземное.
|  | Урикит. | C5H4N4O3
|  | Карпатит. | C24H12
|  | Осборнит. | TiN

## Класс неизвестен
| Название: | Формула: | Сингония: | Класс симметрии: | Форма выделения: | Цвет: | Цвет черты: | Блеск: | Спайность: | Излом: | Твёрдость: | Плотность (г/см3): | Спутники: | Происхождение: | Особые свойства / примечания: | Обозначение, обнаружен, назван: | Месторождения: | Применение:
Класс неизвестен. | Пржевальскит. | [14 empty] | Круглова Г.В. | Джеркамарское.
| Фассаит. | силикат.
| Окенит. |  |  |  | Сферолиты диаметром до 2 см. | Белый. |  | Стеклянный. |  |  |  |  | Цеолиты, пренит. |  |  |  | Бомбей (Индия).
| Вуоннемит. | Na5TiNb2Si4O17F*2Na3PO4 |  |  | Пластинки (до 1,8x1,5x0,15 см). | [8 empty] | Пегматиты. |  | По реке - месту находки. | Ловозера, Хибины, Илимаусак, Сент-Илер.
| Юкспоррит. | (Na, K)2(Ca, Ba, Ti)3Si4[O(OH, F)]14 |  |  | Прожилки до нескольких см, желваки, тонкие призмы, радиально-лучистые агрегаты. | Розовый. | [6 empty] | Пироксены, слюды. | Пегматиты и гидротермалиты. |  | Неазван в 1922г. Костылёвой-Лабунцовой по горе.
| Тисиналит. | H3Na3(Mn, Ca, Fe)Ti[Si6(O, OH)?]*2H2O |  |  | Мелкие кристаллы. | [7 empty] | Микролит, анортит, нефелин, эгирин. | Пегматитовые жилы. |  | По составу. | Г. Коашва (Кольский п-ов).
| Франкаменит (аналог канасита). | K3Na3Ca5[Si12O30]F3(OH)*H2O | [10 empty] | Чароит. |  |  | Обнаружен физиком Л. В. Никишовой, назван в честь о кристаллографе, бессменном председателе Комиссии по новым минералам, В. А. Франк-Каменецком (1915-1994).
| Мезолит. | Na2Ca2[Al2Si3O10]3*8H2O | Триклинная. | [9 empty] | Чароит.
| Тинаксит. | NaK2Ca2TiSi7O19(OH) | Триклинная. |  | «Солнца». | Желтый. | [6 empty] | Чароит.
| Стисиит. | С торием. |  |  | Короткие призматические зёрна. | Жёлтый, кайма вокруг зёрен. | [6 empty] | Чароит. |  | Радиоактивен! Люминисценция.
| Мурунскит. | [11 empty] | Чароит.
| Федорит. | Силикат Na и Ca. |  |  | Таблички. | [7 empty] | Чароит, апофиллит. |  | Назван в честь Е.С. Фёдорова (1853-1919). |  | Кольский п-ов, Чара.
| Агреллит. | [11 empty] | Чароит.
| Делиит. | [11 empty] | Чароит.
| Даванит. | [11 empty] | Чароит.
| Калиевый батисит. | [11 empty] | Чароит.
| Идаит. | [11 empty] | Чароит.
| Токкоит. |  |  |  |  | Серебристо-коричневый. | [6 empty] | Чароит. |  |  | По месту находки (р. Токко).
Тёрчеит.
| Декреспинит. |  |  |  |  | Синий. | [9 empty] | В честь бизнесмена Роберта де Креспини. | Ю. Австралия.
| Чермигит. | [12 empty] | Термальные источники. | Хроматизм (изменение окраски): малиновый в свете лампы накаливания и синий при лампе "дневного свет". Чермигит надо беречь от попадания воды. |  | Встречается в ариадных областях: пустыни Мохаве (США), Атакама (Чили).
| Непуит. | [16 empty] | Руда на никель.
| Стеллерит. |  |  |  | Двулистники. | Жёлтый, бурый. | [10 empty] | Сарбай (Казахстан).
| Аслобан. | [16 empty] | Руда на никель.
| Бавенит. | [16 empty] | Руда на бериллий.
| Керолит. | [16 empty] | Руда на никель.
| Иксиолит. | [16 empty] | Руда на тантал.
| Люцонит. | Сульфосоль Cu-As | [14 empty] | Золотая гора.
| Фаматинит. | Сульфосоль Cu-Sb | [14 empty] | Золотая гора.
| Акимотоит. | [14 empty] | Хондритовый метеорит (упал в 1879 г.) (Квинсленд, Австралия, 1999).
| Бамфордит. | [14 empty] | Бамфорд-Хилл (Квинсленд, Австралия, 1998).
| Гинглусуит |  |  |  | Амфотерные выделения в пегматоидных участках. | Буро-чёрный. | [9 empty] | Найден в 1938 В.И. Герасимовским, назван по месту находки - р. Гинглусуай | Ловозёра.
| Бариосинкозит. | [14 empty] | Спринг-Крик (Ю. Австралия, 1999).
| Кинтореит. | [14 empty] | Брокен-Хилл (Н.Ю. Уэльс, Австралия, 1995).
| Ноэльбенсонит. | [14 empty] | 30 км к ССВ от Тамворса (?) (Н.Ю. Уэльс, Австралия, 1996).
| Саддлебакит. | [14 empty] | 100 км к ЮВ от гор. Перт (Австралия, 1997).
| Сильвиялит. | [14 empty] | Мак-Брайд (Квинсленд, Австралия, 1999).
| Спрингкрикит. | [14 empty] | Спринг-Крик (Ю. Австралия, 1999).
| Унгареттиит. | [14 empty] | 3 км к З от Гренфелл (Н.Ю. Уэльс, Австралия, 1995).
| Боралсилит. | [15 empty] | Интрузивы ЮЗ Норвегии, В Антарктида.
| Мутинаит. | [14 empty] | Маунт-Адамсон (1997), Земля Виктории (Антарктида).
| Хмаралит. | [14 empty] | «Zircon Point», Khmara Bay, Земля Эндерби (Антарктида).
| Террановаит. | [14 empty] | Маунт-Адамсон (1997), Земля Виктории (Антарктида).
| Сидпитерсит. | [14 empty] | Цумеб (Намибия, 1999).
| Вильгельмкляйнит. | [14 empty] | Цумеб (Намибия, level 44, 1998).
| Фейнглосит. | [14 empty] | Цумеб (Намибия, 1997).
| Лаффитит. | HgX | [14 empty] | Золотая гора.
| Галхаит. | HgX | [14 empty] | Золотая гора.
| Колорадоит. | HgX | [14 empty] | Золотая гора.

## Библиография.
Библиография (10,2)
|  | Название: | URL / Издание:
|  | Мурманск, неофициальный сайт. | http://murmansk.aspol.ru/
|  | WWW-МИНКРИСТ | http://database.iem.ac.ru/mincryst/rus/
Институт вулканологии ИВ ДВО РАН: Современный вулканизм и связанные с ним процессы (материалы юбилейной сессии КНЦ ДВО РАН).
|  | Он-лайн энциклопедия «Рубрикон». | http://www.rubricon.com/
|  | Accoona.ru - инфорационно-развлекательный портал. | http://encycl.accoona.ru/
|  | Неофициальный геологический сервер МГУ. | http://geol.web.ru/
|  | Рингит - с Агенства Региональных новостей. | http://www.regions.ru/
|  | Основы минералогии гипергенеза. | http://www.fegi.ru/FEGI/giper/
|  | Минералы России. | http://www.klopotow.narod.ru/
|  | ГИС "Петробанк" | http://petrobank.poi.dvo.ru/
|  | Кюстелит, непуит, аслобан, бавенит, керолит, иксиолит. | http://crossword2000.al.ru/cgi-bin/cross1.cgi?p=1&n=5&n1=7
|  | Минералы России | http://homepages.angarsk.ru/~klopotov/
|  | Российская онлайн-энциклопедия. | http://www.rol.ru/
|  | Чермигит - с сайта Макса. | http://max-geolog.narod.ru/chermigit.htm
|  | Новые минералы … | http://geo.web.ru/druza/pg-140-159/…
|  | Высокочувствительная минералогия благородных металлов… | http://www.natires.com/
|  | Минералогический музей СПГУ. | http://www.minerals.nw.ru/
| Книги. | «Самоцветы» В. Космакеллы. | «Омега» 2002.
|  | «Общая минералогия» А.Г. Булаха. | Издательство С.-Петербургского университета, 2002.
|  | «Словарь-справочник камней-самоцветов» Б. Куликова. | «МСП» Москва 2000.
|  | «Определитель минералов» Р. Юбельта. | «Мир», Москва 1978.
|  | «Минералы» Б.З. Кантора. | «Хоббикнига - Аст-пресс» Москва 1995.
|  | «Чудесный камень» Г.С. Бурмина. | «Знание» Москва 1984, стр. 66 и 109.
|  | «Геология Аванта+» глав. ред. М.Д. Аксёнова. | «Аванта+» 2000.
|  | «От авантюрина до яшмы» Г.Л. и С.Ф. Ахметовых. | «Знание» Москва 1990.
|  | «Беседы о минералах» Б. З. Кантора. | Астрель 1997.
|  | «Минералы и горные породы СССР» под редакцией доктора геолого-минералогических наук профессора А.И. Гинзбурга. | «Мысль» Москва 1970.
|  | «Драгоценные камни и минералы» под редакцией Гюнтера Штайнбаха. | «Астрель» Москва 2001.
|  | «Большая советская энциклопедия», главный редактор Ф. А. Введенский. | «Большая советская энциклопедия» Москва 1958г.
|  | «Воспоминания о камне» А.Е. Ферсмана. | Москва 1996.
Журнал «Вокруг света».
|  | «Новые минералы Кольского полуострова» М. Г. Федотова и Т. М. Писарева. | Апатиты 1984.
|  | «Генетическая минералогия и кристаллохимия редких элементов в высокощелочных постмагматических системах» (автореферат) Пекова И. В. | Неофициальный геологический сервер МГУ (2005).
|  | «Платиноносность Феклистовского зонального дунит-клинопироксенит-габбрового массива (о. Феклистова, Шантарские о-ва)» (автореферат) Власова Е.А. | Неофициальный геологический сервер МГУ (2005).
|  | «Месторождение медистого золота Золотая Гора (О золоте родингитовой формации)» | Неофициальный геологический сервер МГУ (2005).
|  | Тюямунит - «Владимир Вернадский». | «Современник» Москва, 1993.
| Отдельное спасибо. | Огромная благодарность Новикову С.С., без которого этот справочник никогда не был бы написан.
Предупреждаю, я постарался упомянуть все источники, которые использовал. Неупомянутым авторам я приношу свои искренние извинения. Вы можете написать мне письмо с указанием названия ресурса и его адреса в сети Internet. После проверки Ваша работа попадёт в список.
Общее.
|  | Автор-составитель. | Фомин И.С.
|  | Посетите сайт справочника и скачайте обновление или напишите отзыв: | http://ifsait.narod.ru/IFmin.htm
|  | Также Вы можете написать мне письмо: | III.nfo@mail.ru
Пишите по любым вопросам, связанным со справочником. Отдельное спасибо за Ваши добаления!